## D1 (2) (hidden)
[6 empty] | Лицевая | Лицевая
|  |  | Боковина | Боковина | Боковина | Боковина | Боковина
Наименование продукции |  | Вес | Проблемные продукты (возможность быстрой идентификации) | продукты с проблемным квадратиком (нечитабелен) | читаемость надписи под суббрендом | Схожесть сочетания цветов в инстурменте | Читаемость суббренда
МОНТАЖНЫЕ СМЕСИ ОСНОВИТ
Т-111 | Кладочный раствор серый ОСНОВИТ БРИКФОРМ Т-111 для кладки стен из любого облицовочного кирпича с возможностью расшивки швов в момент укладки. | 25 кг
| Кладочный раствор белый ОСНОВИТ БРИКФОРМ Т-111 для кладки стен из любого облицовочного кирпича с возможностью расшивки швов в момент укладки. | 25 кг
Т-112 | Клей Монтажный ОСНОВИТ СЕЛФОРМ Т-112 для кладки стен и перегородок из блоков и плит на основе ячеистого бетона (пено- и газобетон), газосиликата и силиката. | 20 кг
Т-114 | Теплоизоляционный кладочный раствор ОСНОВИТ ПУТФОРМ Т-114 предназначен для кладки стен из лёгких пустотелых керамических блоков, блоков из бетона на пористых заполнителях, блоков крупноформатных из ячеистых бетонов | 20 кг
Т-115 NEW | Клей монтажный гипсовый ОСНОВИТ ГИПСФОРМ Т-115 предназначен для монтажа ПГП, приклеивания ГКЛ и ГВЛ, крепления гипсовых элементов и листов теплоизоляции к вертикальным поверхностям. | 20 кг
Т-117 | Штукатурно-клеевая смесь ОСНОВИТ КАВЕРПЛИКС Т-117 для монтажа пенополистирольных и минераловатных плит, создания армированного базового штукатурного слоя. Рекомендуется для создания “дышащих” систем утепления фасадов новых и старых зданий. | 25 кг
КЛЕИ ОСНОВИТ
Т-10 | Плиточный клей Стандарт ОСНОВИТ БАЗПЛИКС Т-10 для облицовки стен и пола керамической плиткой, укладки напольных плит из керамогранита. Для внутренних и наружных работ. | 25 кг
Т-11 | Плиточный клей Универсальный ОСНОВИТ СТАРПЛИКС Т-11 для укладки всех типов керамической плитки, керамогранита на пол и стены весом до 450г/100см². Для внутренних и наружных работ. | 5 кг
25 кг
Т-12 | Плиточный клей Выравнивающий ОСНОВИТ МАСТПЛИКС Т-12 для укладки керамической плитки, керамогранита и натурального камня весом до 600г/100см² на пол и стены без предварительного выравнивания внутри и снаружи помещений. Толщина слоя до 30 мм. Подходит для системы "Теплый пол". | 25 кг
Т-12 NEW | Плиточный клей Эффективный ОСНОВИТ МАСТПЛИКС Т-12 для высокотехнологичной укладки керамической плитки, керамогранита и натурального камня весом до 600г/100см² на пол и стены внутри и снаружи помещений. Толщина слоя до 10 мм, клей обладает высокой пластичностью. Подходит для системы "Теплый пол". | 25 кг
Т-14 | Плиточный клей Гранит ОСНОВИТ ГРАНИПЛИКС Т-14 для укладки керамической плитки, керамогранита и натурального камня весом до 800г/100см² на пол и стены внутри и снаружи помещений, а также в бассейнах и резервуарах с водой. Подходит для системы "Теплый пол". | 25 кг
Т-15 | Плиточный клей Гранит Экспресс ОСНОВИТ СКОРПЛИКС Т-15 для ускоренной облицовки стен и пола натуральным камнем, керамической плиткой и керамогранитом весом до 800г/100см² на пол и стены внутри и снаружи помещений, а также в бассейнах и резервуарах с водой. Подходит для системы "Теплый пол". | 25 кг
Т-16 | Плиточный клей Профи ОСНОВИТ МАКСИПЛИКС Т-16 для облицовки стен и пола крупноформатными плитами из мрамора и гранита, натуральным и искусственным камнем, керамогранитом и керамической плиткой любого размера и веса на любые основания, внутри и снаружи помещений, а также в бассейнах и резервуарах с водой. Подходит для системы "Теплый пол". | 25 кг
Т-17 | Плиточный клей Профи Мрамор ОСНОВИТ БЕЛПЛИКС Т-17 для облицовки стен и пола плитами из мрамора, цветной и прозрачной стеклянной плитки, декоративной мозаикой, гранитом, натуральным и искусственным камнем любого размера и веса на любые основания, нутри и снаружи помещений, а также в бассейнах и резервуарах с водой. Белый цвет. Подходит для системы "Теплый пол". | 25 кг
ЗАТИРКИ ОСНОВИТ
Т-121 | Затирка БЕЛАЯ ОСНОВИТ ПЛИТСЭЙВ Т-121 для заполнения и защиты межплиточных швов шириной 2-6 мм. Для наружных и внутренних работ. Водостойкая. | 2 кг
Т-121 | Затирка СЕРАЯ ОСНОВИТ ПЛИТСЭЙВ Т-121 для заполнения и защиты межплиточных швов шириной 2-6 мм. Для наружных и внутренних работ. Водостойкая. | 2 кг
ШТУКАТУРКИ ОСНОВИТ
Т-21 | Штукатурка Фасадная ОСНОВИТ СТАРТВЭЛЛ Т-21 (цементно-известковая) для выравнивания стен из бетона. кирпича и ячеистого бетона. Отделка фасадов и помещений с любой степенью влажности. Наносится слоем от 5 до 30 мм." | 25 кг
Т-22 | Штукатурка Фасадная Профи ОСНОВИТ БИГВЭЛЛ Т-22 (цементная) для выравнивания стен из бетона, кирпича и ячеистого бетона. Отделка фасадов, цоколей и помещений с любой степенью влажности. Наносится слоем от 5 до 20 мм. Цементная. | 25 кг
Т-23 | Штукатурка Фасадная Тонкослойная ОСНОВИТ СЛИМВЭЛЛ Т-23 (цементная) для выравнивания стен из бетона, кирпича и ячеистого бетона. Отделка фасадов, цоколей и помещений с любой степенью влажности. Наносится слоем от 2 до 10 мм. Цементная. | 25 кг
Т-25 | Штукатурка Гипсовая Универсальная ОСНОВИТ ГИПСВЭЛЛ Т-25 для выравнивания стен и потолков в помещениях с нормальной влажностью. Наносится слоем от 3 до 80 мм без штукатурной сетки. | 5 кг
10 кг
30 кг
Т-25 | Штукатурка Гипсовая Универсальная БЕЛАЯ ОСНОВИТ ГИПСВЭЛЛ Т-25 для выравнивания стен и потолков в помещениях с нормальной влажностью. Наносится слоем от 3 до 80 мм без штукатурной сетки. Белый цвет | 30 кг
Т-27 NEW | Штукатурка декоративная "КОРОЕД" ОСНОВИТ ЭКСТЕРВЭЛЛ Т-27 (фракция - 2,5 мм) для создания декоративно-защитного слоя. Под последующее окрашивание. Для системы фасадной теплоизоляции. Ручного и механизированного нанесения. Для внутренних и наружных работ. Фактура - короед, Белый цвет. | 25 кг
Т-27 NEW | Штукатурка декоративная "ШУБА" ОСНОВИТ ЭКСТЕРВЭЛЛ Т-27 (фракция - 1,5 мм) для создания декоративно-защитного слоя. Под последующее окрашивание. Для системы фасадной теплоизоляции. Ручного и механизированного нанесения. Для внутренних и наружных работ. Фактура - шуба, Белый цвет. | 25 кг
ШПАКЛЕВКИ ОСНОВИТ
Т-30 | Шпаклевка Фасадная Белая ОСНОВИТ БАЗСИЛК Т-30 для выравнивания фасадов, цоколей, стен и потолков в сухих и влажных помещениях, для ремонта кладочных швов, оконных откосов, заделки швов и стыков бетонных плит, локальных ремонтных работ. Содержит армирующие микроволокна. Наносится слоем от 1 до 8 мм. Цементная. | 20 кг
Т-31 | Шпаклевка цементная финишная ОСНОВИТ ГРЕЙСИЛК Т-31 для финишного выравнивания фасадов, стен и потолков в сухих и влажных помещениях. Наносится слоем от 0 до 4 мм. Цвет серый. | 20 кг
Т-32 | Шпаклевка цементная финишная белая ОСНОВИТ БЕЛСИЛК Т-32 для финишного выравнивания фасадов, стен и потолков в сухих и влажных помещениях. Наносится слоем от 0 до 4 мм. Цвет белый. | 20 кг
Т-33 | Шпаклевка гипсовая высокопрочная ОСНОВИТ ШОВСИЛК Т-33 предназначена для заделки стыков ГКЛ, ГВЛ, ПГП и СМЛ. Заделка стыковых швов листов с полукруглой утонённой кромкой (кромка ПЛУК) производится без использования армирующих лент. Используется для заделки трещин и других возможных повреждений ГКЛ, ГВЛ, ПГП. Для внутренних работ. | 20 кг
Т-34 | Шпаклевка гипсовая универсальная ОСНОВИТ ВЕРСИЛК Т-34 для монтажа пазогребневых плит, приклеивания ГКЛ к ровным поверхностям, заделки швов ГКЛ и ГВЛ, а также для финишного выравнивания стен и потолков. Наносится слоем от 0,5 до 3 мм. Цвет серый. | 20 кг
Т-35 | Шпаклевка гипсовая белая ОСНОВИТ ЭКОНСИЛК Т-35 для выравнивания стен и потолков, для заделки швов ГКЛ и ГВЛ. Наносится слоем от 1 до 5 мм. Для внутренних работ. | 5 кг
10 кг
20 кг
Т-36 | Шпаклевка гипсовая финишная белая ОСНОВИТ ЭЛИСИЛК Т-36 для финишного выравнивания стен и потолков, для заделки швов ГКЛ и ГВЛ. Наносится слоем от 0 до 2 мм. Для внутренних работ. | 20 кг
Т-37 | Шпаклевка полимерная суперфинишная ОСНОВИТ ЛЕРСИЛК Т-37 для окончательного выравнивания стен и потолков в сухих и влажных помещениях под последующую декоративную отделку, супербелая. Наносится слоем от 0 до 1,5 мм. | 20 кг
Т-38 | Шпаклевка полимерная ОСНОВИТ ГЛЭДСИЛК Т-38 для выравнивания стен и потолков в сухих и влажных помещениях под последующую декоративную отделку, белая. Наносится слоем от 1 до 3 мм. | 20 кг
СМЕСИ ДЛЯ УСТРОЙСТВА ПОЛОВ ОСНОВИТ
Т-41 | Стяжка Высокопрочная ОСНОВИТ СТАРТОЛАЙН Т-41 для устройства базового высокопрочного (30 МПа) и ровного пола толщиной 20 - 200 мм. Содержит армирующие волокна. Подходит для системы "Теплый пол". Хождение через 12 часов. | 25 кг
Т-42 | Наливной пол Высокопрочный ОСНОВИТ НИПЛАЙН Т-42 для финишного выравнивания пола слоем от 3 до 30 мм. Прочность на сжатие 20 МПа. Подходит для системы "Теплый пол". Для ручного и машинного нанесения. | 25 кг
Т-43 | Стяжка Легкая ОСНОВИТ ИННОЛАЙН Т-43 для устройства лёгкого, ровного пола толщиной слоя 30-300 мм с повышенными тепло – и звукоизоляционными свойствами. Содержит армирующие волокна. Прочность на сжатие 15 МПа. Хождение через 12 часов. | 25 кг
Т-45 | Наливной пол Быстротвердеющий ОСНОВИТ СКОРЛАЙН Т- 45 для высококачественного выравнивания пола с перепадами от 2 до 100 мм внутри помещений. Хождение через 2 часа. Для ручного и машинного нанесения. Подходит для системы "Теплый пол". | 20 кг
Т-46 | Наливной пол Тонкослойный ОСНОВИТ РОВИЛАЙН Т-46 для окончательного, идеально ровного выравнивания пола в жилых и офисных помещениях слоем от 0,5 до 10 мм под последующее напольное покрытие. Для ручного и машинного нанесения. Прочность на сжатие 20 МПа. Подходит для системы "Теплый пол". Хождение через 6 часов. | 20 кг
Т-47 | Ровнитель для пола высокопрочный ОСНОВИТ ЛЕВЕЛАЙН Т-47 Для выравнивания горизонтальных поверхностей с перепадами от 5 до 50 мм. Для ручного и машинного нанесения. Армированный, быстротвердеющий.Прочность на сжатие 20 МПа. Подходит для системы "Теплый пол". | 25 кг
Т-48 | Наливной пол универсальный ОСНОВИТ МАСТЛАЙН Т-48 Для высококачественного выравнивания пола с перепадами от 3 до 80 мм внутри помещений. Хождение через 4 часа. Для ручного и машинного нанесения. Для сухих и влажных помещений. Подходит для системы "Теплый пол". | 20 кг
ГРУНТЫ ОСНОВИТ
Т-50 | Грунт Интерьерный ОСНОВИТ ИНТЕКОНТ Т-50 для предварительной обработки и обеспыливания минеральных оснований под последующее нанесение отделочных материалов: штукатурок, шпаклёвок, плиточных клеёв, лакокрасочных материалов. Для внутренних работ. Морозостойкий при хранении. | 5л
10 л
Т-51 NEW | Грунт Универсальный ОСНОВИТ УНКОНТ ЛЮКС Т-51 для предварительной обработки и обеспыливания минеральных оснований под последующее нанесение отделочных материалов: штукатурок, шпаклёвок, ровнителей, наливных полов, плиточных клеёв, лакокрасочных материалов. Обладает антисептическими свойствами, быстросохнущий. Для внутренних и наружных работ. Морозостойкий при хранении. | 10 л
5л
Т-51 NEW | Грунт Универсальный ОСНОВИТ УНКОНТ СТАНДАРТ Т-51 предназначен для предварительной обработки и обеспыливания минеральных оснований. Применяется для подготовки поверхности под последующее нанесение отделочных материалов: штукатурок, шпаклёвок, цементных стяжек, плиточных клеёв, лакокрасочных материалов. Для внутренних и наружных работ. Материал выдерживает без потери свойств 5 циклов замораживания-оттаивания. | 10 л
Т-53 | Грунт Глубокого проникновения ОСНОВИТ ДИПКОНТ Т-53 для закрепления старых, рыхлых, непрочных и сильновпитывающих оснований перед нанесением отделочных материалов: штукатурок, шпаклёвок, плиточных клеёв, лакокрасочных материалов. Особенно рекомендуется перед нанесением ровнителей и наливных полов. Для внутренних и наружных работ. Морозостойкий при хранении. | 10 л
Т-55 | Грунт ОСНОВИТ БЕТТОКОНТ Т-55 для обработки плотных, слабовпитывающих гладких оснований перед нанесением штукатурок, плиточных клеёв. Для внутренних и наружных работ. Морозостойкий при хранении. | 6 кг
20 кг
ГИДРОИЗОЛЯЦИЯ ОСНОВИТ
Т-61 | Блокирующая гидроизоляция ОСНОВИТ АКВАСКРИН Т-61 Для остановки протечек воды через трещины, щели, отверстия, швы в бетонных конструкциях, кирпичной кладке, цементной штукатурке или стяжке. Для внутренних и наружных работ. | 0,5 кг
Т-63 | Жесткая гидроизоляция ОСНОВИТ ХАРДСКРИН Т-63 Для гидроизоляции фундаментов зданий, фасадов, цоколей, подвалов, балконов, террас, крытых бассейнов, резервуаров с водой, стен и полов во влажных помещениях. Выдерживает высокие механические нагрузки, устойчива к воздействию солей. Для внутренних и наружных работ. | 20 кг
СМЕСИ МАШИННОГО НАНЕСЕНИЯ ОСНОВИТ
Т-20 NEW | Штукатурный обрызг ОСНОВИТ ПРОВЭЛЛ Т-20 (МАШИННОГО и РУЧНОГО нанесения) для предварительной обработки оснований перед нанесением выравнивающих цементных штукатурок. Создает шероховатую высокоадгезионную поверхность. Рекомендуемая толщина слоя - 4-8 мм. | 25 кг
Т-21 МН | Штукатурка фасадная МН ОСНОВИТ СТАРТВЭЛЛ МН Т-21 (МАШИННОГО и РУЧНОГО нанесения) для выравнивания стен из бетона, кирпича, пено- и газобетона. Отделка фасадов и помещений с любым уровнем влажности. Наносится слоем от 5 до 30 мм без штукатурной сетки. | 25 кг
Т-24 NEW | Штукатурка Цементная Лёгкая ОСНОВИТ ФЛАЙВЭЛЛ Т-24 (МАШИННОГО и РУЧНОГО нанесения) для выравнивания стен из бетона, кирпича. Особенно рекомендуется для ячеистого бетона. Отделка фасадов и помещений с любой степенью влажности. Хорошая тепло- и звукоизоляция. Наносится слоем от 10 до 30 мм. | 20 кг
Т-24 | Штукатурка Цементная Лёгкая ОСНОВИТ ФЛАЙВЭЛЛ Т-24 (МАШИННОГО и РУЧНОГО нанесения) для выравнивания стен из бетона, кирпича. Особенно рекомендуется для ячеистого бетона. Отделка фасадов и помещений с любой степенью влажности. Хорошая тепло- и звукоизоляция. Наносится слоем от 10 до 30 мм. | 25 кг
Т-26 | Штукатурка гипсовая ОСНОВИТ ГИПСВЭЛЛ МН Т-26 (МАШИННОГО и РУЧНОГО нанесения) для выравнивания стен и потолков в помещениях с нормальной влажностью. Наносится слоем от 3 до 30 мм без штукатурной сетки. | 30 кг
Т-26 Б | Штукатурка гипсовая ОСНОВИТ ГИПСВЭЛЛ МН Т-26 (МАШИННОГО и РУЧНОГО нанесения) белая для выравнивания стен и потолков в помещениях с нормальной влажностью. Наносится слоем от 3 до 30 мм без штукатурной сетки. | 30 кг
Т-44 | Стяжка Машинного и ручного нанесения ОСНОВИТ МИКСЛАЙН Т-44 для предварительного выравнивания оснований устройства пола толщиной 15 - 150 мм. Для ручного и машинного нанесения. Прочность на сжатие 15 МПа. Подходит для системы "Теплый пол". | 25 кг

## Лист2 (hidden)
_ Ростовскую обл.
_ Волгоградскую обл.
_ Казань Татарстан (респ.)
_ Кировскую обл.
_ Марий-Эл (респ.)
_ Наб. Челны (респ. Татарстан)
_ Самарскую обл.
_ Саратовскую обл.
_ Ульяновскую обл.
_ Чувашию (респ.)
_ Карелию (респ.)
_ Астраханскую обл.
_ Ставропольский край
_ Дагестанскую респ.
_ Кабардино-Балкарию
_ Краснодарский край c 1.07.
_ Пятигорск Ставропольский край
_ респ. Башкортостан
_ Свердловскую обл.
_ Томскую область
_ Мурманскую обл.
_ Архангельскую обл.
_ Коми (респ.)
_ респ. Абхазию
_ Тюменскую обл.
_ Ханты-Мансийский АО
_ Ямало-Ненецкий АО

## КР
г. Воронеж, Московский проспект 42А (напротив центрального автовокзала) тел.:8(473) 2-322-000, 8(909)-211-75-70, 8(906)-581-34-24; E-mail: еlmaks@inbox.ru, www.elmaksgroup.ru
Действительно с 01.08.2015
Решения для декоративной и рядовой кладки
Наименование продукции |  | Вес мешка (кг) | Количество на поддоне (шт) НОВОЕ | Розничная цена, руб. (в т.ч. НДС 18%) (до 10 000 руб.) | Мелкооптовая цена, руб. (в т.ч. НДС 18%) (до 30 000 руб.) | Минимальная цена публичной оферты, руб. (в т.ч. НДС 18%) | Специальная цена 1, руб. (в т.ч. НДС 18%) (от 100 000 руб.) | Специальная цена 2, руб. (в т.ч. НДС 18%) (от 150 000 руб.) | Партнерская /Стоп-цена, руб. (в т.ч. НДС 18%) (от 200 000 руб.)
КЛАДОЧНЫЙ РАСТВОР ДЛЯ РЯДОВОГО И ОБЛИЦОВОЧНОГО КИРПИЧА
MC110 | Кладочный раствор для рядового и облицовочного кирпича ОСНОВИТ РОКФОРМ MC-110 предназначен для кладки стен из рядового и облицовочного кирпича. | 25 | 60 | 168 | 164 | 161 | 158 | 154 | 151
MC110 F | Кладочный раствор ОСНОВИТ РОКФОРМ MC-110 F ЗИМНИЙ для забутовки и кладки стен из рядового кирпича при температуре от +5 до -10 С | 25 | 60 | 229 | 225 | 219 | 215 | 210 | 206
ЦВЕТНОЙ КЛАДОЧНЫЙ РАСТВОР ДЛЯ КИРПИЧА С ВОДОПОГЛОЩЕНИЕМ от 3% до 12%
MC11 | Кладочный раствор белый 010 ОСНОВИТ БРИКФОРМ MC-11 (Т-111) для кладки стен из облицовочного кирпича с возможностью расшивки швов в момент укладки, рекомендуется для клинкерного и керамического кирпича с водопоглощением от 3% до 12%. | 25 | 60 | 269 | 264 | 259 | 253 | 248 | 242
MC11 F | Кладочный раствор белый 010 ОСНОВИТ БРИКФОРМ MC11 F ЗИМНИЙ для кладки стен из облицовочного кирпича с возможностью расшивки швов в момент укладки, рекомендуется для клинкерного и керамического кирпича с водопоглощением от 3% до 12%. Для работ при температурах от +10 до -10 С. | 25 | 42 | 303 | 296 | 290 | 285 | 279 | 272
MC11 | Кладочный раствор супербелый 011 ОСНОВИТ БРИКФОРМ MC-11 (Т-111) для кладки стен из облицовочного кирпича с возможностью расшивки швов в момент укладки, рекомендуется для клинкерного и керамического кирпича с водопоглощением от 3% до 12%. | 25 | 42 | 301 | 295 | 289 | 283 | 277 | 271
MC11 | Кладочный раствор серый 020 ОСНОВИТ БРИКФОРМ MC-11 (Т-111) для кладки стен из облицовочного кирпича с возможностью расшивки швов в момент укладки, рекомендуется для клинкерного и керамического кирпича с водопоглощением от 3% до 12%. | 25 | 42 | 295 | 290 | 284 | 278 | 272 | 266
MC11 | Кладочный раствор светло-серый 021 ОСНОВИТ БРИКФОРМ MC-11 (Т-111) для кладки стен из облицовочного кирпича с возможностью расшивки швов в момент укладки, рекомендуется для клинкерного и керамического кирпича с водопоглощением от 3% до 12%. | 25 | 42 | 275 | 269 | 264 | 258 | 253 | 247
MC11 | Кладочный раствор темно-серый 022 ОСНОВИТ БРИКФОРМ MC-11 (Т-111) для кладки стен из облицовочного кирпича с возможностью расшивки швов в момент укладки, рекомендуется для клинкерного и керамического кирпича с водопоглощением от 3% до 12%. | 25 | 42 | 309 | 303 | 296 | 290 | 284 | 278
MC11 | Кладочный раствор графит 023 ОСНОВИТ БРИКФОРМ MC-11 (Т-111) для кладки стен из облицовочного кирпича с возможностью расшивки швов в момент укладки, рекомендуется для клинкерного и керамического кирпича с водопоглощением от 3% до 12%. | 25 | 42 | 457 | 448 | 439 | 430 | 420 | 411
MC11 | Кладочный раствор бежевый 030 ОСНОВИТ БРИКФОРМ MC-11 (Т-111) для кладки стен из облицовочного кирпича с возможностью расшивки швов в момент укладки, рекомендуется для клинкерного и керамического кирпича с водопоглощением от 3% до 12%. | 25 | 42 | 276 | 271 | 265 | 260 | 254 | 249
MC11 | Кладочный раствор светло-бежевый 034 ОСНОВИТ БРИКФОРМ MC-11 (Т-111) для кладки стен из облицовочного кирпича с возможностью расшивки швов в момент укладки, рекомендуется для клинкерного и керамического кирпича с водопоглощением от 3% до 12%. | 25 | 42 | 269 | 264 | 259 | 253 | 248 | 242
MC11 | Кладочный раствор кремовый 035 ОСНОВИТ БРИКФОРМ MC-11 (Т-111) для кладки стен из облицовочного кирпича с возможностью расшивки швов в момент укладки, рекомендуется для клинкерного и керамического кирпича с водопоглощением от 3% до 12%. | 25 | 42 | 295 | 290 | 284 | 278 | 272 | 266
MC11 | Кладочный раствор ореховый 036 ОСНОВИТ БРИКФОРМ MC-11 (Т-111) для кладки стен из облицовочного кирпича с возможностью расшивки швов в момент укладки, рекомендуется для клинкерного и керамического кирпича с водопоглощением от 3% до 12%. | 25 | 42 | 288 | 282 | 277 | 271 | 265 | 259
MC11 | Кладочный раствор коричневый 040 ОСНОВИТ БРИКФОРМ MC-11 (Т-111) для кладки стен из облицовочного кирпича с возможностью расшивки швов в момент укладки, рекомендуется для клинкерного и керамического кирпича с водопоглощением от 3% до 12%. | 25 | 42 | 425 | 416 | 408 | 399 | 391 | 382
MC11 | Кладочный раствор светло-коричневый 041 ОСНОВИТ БРИКФОРМ MC-11 (Т-111) для кладки стен из облицовочного кирпича с возможностью расшивки швов в момент укладки, рекомендуется для клинкерного и керамического кирпича с водопоглощением от 3% до 12%. | 25 | 42 | 420 | 412 | 404 | 395 | 387 | 378
MC11 | Кладочный раствор шоколадный 045 ОСНОВИТ БРИКФОРМ MC-11 (Т-111) для кладки стен из облицовочного кирпича с возможностью расшивки швов в момент укладки, рекомендуется для клинкерного и керамического кирпича с водопоглощением от 3% до 12%. | 25 | 42 | 522 | 511 | 501 | 490 | 480 | 469
MC11 | Кладочный раствор оранжевый 046 ОСНОВИТ БРИКФОРМ MC-11 (Т-111) для кладки стен из облицовочного кирпича с возможностью расшивки швов в момент укладки, рекомендуется для клинкерного и керамического кирпича с водопоглощением от 3% до 12%. | 25 | 42 | 334 | 327 | 320 | 314 | 307 | 300
MC11 | Кладочный раствор светло-голубой 061 ОСНОВИТ БРИКФОРМ MC-11 (Т-111) для кладки стен из облицовочного кирпича с возможностью расшивки швов в момент укладки, рекомендуется для клинкерного и керамического кирпича с водопоглощением от 3% до 12%. | 25 | 42 | 334 | 327 | 320 | 314 | 307 | 300
MC11 | Кладочный раствор желтый 070 ОСНОВИТ БРИКФОРМ MC-11 (Т-111) для кладки стен из облицовочного кирпича с возможностью расшивки швов в момент укладки, рекомендуется для клинкерного и керамического кирпича с водопоглощением от 3% до 12%. | 25 | 42 | 285 | 279 | 274 | 268 | 262 | 257
MC11 | Кладочный раствор песочный 071 ОСНОВИТ БРИКФОРМ MC-11 (Т-111) для кладки стен из облицовочного кирпича с возможностью расшивки швов в момент укладки, рекомендуется для клинкерного и керамического кирпича с водопоглощением от 3% до 12%. | 25 | 42 | 319 | 313 | 306 | 300 | 293 | 287
MC11 | Кладочный раствор желто-зеленый 073 ОСНОВИТ БРИКФОРМ MC-11 (Т-111) для кладки стен из облицовочного кирпича с возможностью расшивки швов в момент укладки, рекомендуется для клинкерного и керамического кирпича с водопоглощением от 3% до 12%. | 25 | 42 | 420 | 412 | 404 | 395 | 387 | 378
MC11 | Кладочный раствор медный 083 ОСНОВИТ БРИКФОРМ MC-11 (Т-111) для кладки стен из облицовочного кирпича с возможностью расшивки швов в момент укладки, рекомендуется для клинкерного и керамического кирпича с водопоглощением от 3% до 12%. | 25 | 42 | 500 | 490 | 480 | 470 | 460 | 450
ЦВЕТНОЙ КЛАДОЧНЫЙ РАСТВОР ДЛЯ КИРПИЧА С ВОДОПОГЛОЩЕНИЕМ БОЛЕЕ 12%
MC11/1 | Кладочный раствор белый 010 ОСНОВИТ БРИКФОРМ MC-11/1 для кладки стен из облицовочного кирпича с возможностью расшивки швов в момент укладки, рекомендуется для кирпича ручной формовки с водопоглощением более 12%. | 25 | 42 | 304 | 298 | 292 | 286 | 280 | 274
MC11/1 F | Кладочный раствор белый 010 ОСНОВИТ БРИКФОРМ MC-11/1 F ЗИМНИЙ для кладки стен из облицовочного кирпича с возможностью расшивки швов в момент укладки, рекомендуется для кирпича ручной формовки с водопоглощением более 12%. Для работ при температурах от +10 до -10 С. | 25 | 42 | 335 | 329 | 321 | 315 | 308 | 302
MC11/1 | Кладочный раствор супербелый 011 ОСНОВИТ БРИКФОРМ MC-11/1 для кладки стен из облицовочного кирпича с возможностью расшивки швов в момент укладки, рекомендуется для кирпича ручной формовки с водопоглощением более 12%. | 25 | 42 | 345 | 339 | 332 | 325 | 318 | 311
MC11/1 | Кладочный раствор серый 020 ОСНОВИТ БРИКФОРМ MC-11/1 для кладки стен из облицовочного кирпича с возможностью расшивки швов в момент укладки, рекомендуется для кирпича ручной формовки с водопоглощением более 12%. | 25 | 42 | 331 | 324 | 317 | 311 | 304 | 298
MC11/1 | Кладочный раствор светло-серый 021 ОСНОВИТ БРИКФОРМ MC-11/1 для кладки стен из облицовочного кирпича с возможностью расшивки швов в момент укладки, рекомендуется для кирпича ручной формовки с водопоглощением более 12%. | 25 | 42 | 325 | 318 | 312 | 305 | 299 | 292
MC11/1 | Кладочный раствор темно-серый 022 ОСНОВИТ БРИКФОРМ MC-11/1 для кладки стен из облицовочного кирпича с возможностью расшивки швов в момент укладки, рекомендуется для кирпича ручной формовки с водопоглощением более 12%. | 25 | 42 | 343 | 336 | 329 | 322 | 315 | 308
MC11/1 | Кладочный раствор графит 023 ОСНОВИТ БРИКФОРМ MC-11/1 для кладки стен из облицовочного кирпича с возможностью расшивки швов в момент укладки, рекомендуется для кирпича ручной формовки с водопоглощением более 12%. | 25 | 42 | 510 | 500 | 490 | 479 | 469 | 459
MC11/1 | Кладочный раствор бежевый 030 ОСНОВИТ БРИКФОРМ MC-11/1 для кладки стен из облицовочного кирпича с возможностью расшивки швов в момент укладки, рекомендуется для кирпича ручной формовки с водопоглощением более 12%. | 25 | 42 | 310 | 304 | 298 | 291 | 285 | 279
MC11/1 | Кладочный раствор светло-бежевый 034 ОСНОВИТ БРИКФОРМ MC-11/1 для кладки стен из облицовочного кирпича с возможностью расшивки швов в момент укладки, рекомендуется для кирпича ручной формовки с водопоглощением более 12%. | 25 | 42 | 304 | 298 | 292 | 286 | 280 | 274
MC11/1 | Кладочный раствор кремовый 035 ОСНОВИТ БРИКФОРМ MC-11/1 для кладки стен из облицовочного кирпича с возможностью расшивки швов в момент укладки, рекомендуется для кирпича ручной формовки с водопоглощением более 12%. | 25 | 42 | 337 | 330 | 323 | 316 | 310 | 303
MC11/1 | Кладочный раствор ореховый 036 ОСНОВИТ БРИКФОРМ MC-11/1 для кладки стен из облицовочного кирпича с возможностью расшивки швов в момент укладки, рекомендуется для кирпича ручной формовки с водопоглощением более 12%. | 25 | 42 | 340 | 333 | 326 | 319 | 312 | 305
MC11/1 | Кладочный раствор коричневый 040 ОСНОВИТ БРИКФОРМ MC-11/1 для кладки стен из облицовочного кирпича с возможностью расшивки швов в момент укладки, рекомендуется для кирпича ручной формовки с водопоглощением более 12%. | 25 | 42 | 487 | 477 | 467 | 457 | 448 | 438
MC11/1 | Кладочный раствор светло-коричневый 041 ОСНОВИТ БРИКФОРМ MC-11/1 для кладки стен из облицовочного кирпича с возможностью расшивки швов в момент укладки, рекомендуется для кирпича ручной формовки с водопоглощением более 12%. | 25 | 42 | 473 | 464 | 454 | 445 | 435 | 426
MC11/1 | Кладочный раствор шоколадный 045 ОСНОВИТ БРИКФОРМ MC-11/1 для кладки стен из облицовочного кирпича с возможностью расшивки швов в момент укладки, рекомендуется для кирпича ручной формовки с водопоглощением более 12%. | 25 | 42 | 603 | 591 | 579 | 566 | 554 | 542
MC11/1 | Кладочный раствор оранжевый 046 ОСНОВИТ БРИКФОРМ MC-11/1 для кладки стен из облицовочного кирпича с возможностью расшивки швов в момент укладки, рекомендуется для кирпича ручной формовки с водопоглощением более 12%. | 25 | 42 | 388 | 380 | 373 | 365 | 357 | 349
MC11/1 | Кладочный раствор светло-голубой 061 ОСНОВИТ БРИКФОРМ MC-11/1 для кладки стен из облицовочного кирпича с возможностью расшивки швов в момент укладки, рекомендуется для кирпича ручной формовки с водопоглощением более 12%. | 25 | 42 | 388 | 380 | 373 | 365 | 357 | 349
MC11/1 | Кладочный раствор желтый 070 ОСНОВИТ БРИКФОРМ MC-11/1 для кладки стен из облицовочного кирпича с возможностью расшивки швов в момент укладки, рекомендуется для кирпича ручной формовки с водопоглощением более 12%. | 25 | 42 | 334 | 327 | 320 | 314 | 307 | 300
MC11/1 | Кладочный раствор песочный 071 ОСНОВИТ БРИКФОРМ MC-11/1 для кладки стен из облицовочного кирпича с возможностью расшивки швов в момент укладки, рекомендуется для кирпича ручной формовки с водопоглощением более 12%. | 25 | 42 | 382 | 375 | 367 | 359 | 352 | 344
MC11/1 | Кладочный раствор желто-зеленый 073 ОСНОВИТ БРИКФОРМ MC-11/1 для кладки стен из облицовочного кирпича с возможностью расшивки швов в момент укладки, рекомендуется для кирпича ручной формовки с водопоглощением более 12%. | 25 | 42 | 473 | 464 | 454 | 445 | 435 | 426
MC11/1 | Кладочный раствор медный 083 ОСНОВИТ БРИКФОРМ MC-11/1 для кладки стен из облицовочного кирпича с возможностью расшивки швов в момент укладки, рекомендуется для кирпича ручной формовки с водопоглощением более 12%. | 25 | 42 | 566 | 555 | 543 | 532 | 521 | 509
ЦВЕТНЫЕ ДЕКОРАТИВНЫЕ РАСШИВКИ
XC30 | Раствор для расшивки швов белый 010 ОСНОВИТ БРИКСЭЙВ XC-30 предназначен для отделки швов любого вида облицовочной кладки: кирпичной, из натурального и искусственного камня, клинкерной плитки, термопанелей. Для внутренних и наружных работ. | 20 | 36 | 379 | 372 | 364 | 356 | 349 | 341
XC30 | Раствор для расшивки швов супербелый 011 ОСНОВИТ БРИКСЭЙВ XC-30 предназначен для отделки швов любого вида облицовочной кладки: кирпичной, из натурального и искусственного камня, клинкерной плитки, термопанелей. Для внутренних и наружных работ. | 20 | 36 | 372 | 364 | 357 | 350 | 342 | 335
XC30 | Раствор для расшивки швов серый 020 ОСНОВИТ БРИКСЭЙВ XC-30 предназначен для отделки швов любого вида облицовочной кладки: кирпичной, из натурального и искусственного камня, клинкерной плитки, термопанелей. Для внутренних и наружных работ. | 20 | 36 | 387 | 379 | 371 | 363 | 356 | 348
XC30 | Раствор для расшивки швов светло-серый 021 ОСНОВИТ БРИКСЭЙВ XC-30 предназначен для отделки швов любого вида облицовочной кладки: кирпичной, из натурального и искусственного камня, клинкерной плитки, термопанелей. Для внутренних и наружных работ. | 20 | 36 | 379 | 372 | 364 | 356 | 349 | 341
XC30 | Раствор для расшивки швов темно-серый 022 ОСНОВИТ БРИКСЭЙВ XC-30 предназначен для отделки швов любого вида облицовочной кладки: кирпичной, из натурального и искусственного камня, клинкерной плитки, термопанелей. Для внутренних и наружных работ. | 20 | 36 | 409 | 400 | 392 | 384 | 376 | 368
XC30 | Раствор для расшивки швов графит 023 ОСНОВИТ БРИКСЭЙВ XC-30 предназначен для отделки швов любого вида облицовочной кладки: кирпичной, из натурального и искусственного камня, клинкерной плитки, термопанелей. Для внутренних и наружных работ. | 20 | 36 | 492 | 483 | 473 | 463 | 453 | 443
XC30 | Раствор для расшивки швов бежевый 030 ОСНОВИТ БРИКСЭЙВ XC-30 предназначен для отделки швов любого вида облицовочной кладки: кирпичной, из натурального и искусственного камня, клинкерной плитки, термопанелей. Для внутренних и наружных работ. | 20 | 36 | 382 | 375 | 367 | 359 | 352 | 344
XC30 | Раствор для расшивки швов светло-бежевый 034 ОСНОВИТ БРИКСЭЙВ XC-30 предназначен для отделки швов любого вида облицовочной кладки: кирпичной, из натурального и искусственного камня, клинкерной плитки, термопанелей. Для внутренних и наружных работ. | 20 | 36 | 379 | 372 | 364 | 356 | 349 | 341
XC30 | Раствор для расшивки швов кремовый 035 ОСНОВИТ БРИКСЭЙВ XC-30 предназначен для отделки швов любого вида облицовочной кладки: кирпичной, из натурального и искусственного камня, клинкерной плитки, термопанелей. Для внутренних и наружных работ. | 20 | 36 | 409 | 400 | 392 | 384 | 376 | 368
XC30 | Раствор для расшивки швов ореховый 036 ОСНОВИТ БРИКСЭЙВ XC-30 предназначен для отделки швов любого вида облицовочной кладки: кирпичной, из натурального и искусственного камня, клинкерной плитки, термопанелей. Для внутренних и наружных работ. | 20 | 36 | 412 | 403 | 395 | 387 | 379 | 370
XC30 | Раствор для расшивки швов коричневый 040 ОСНОВИТ БРИКСЭЙВ XC-30 предназначен для отделки швов любого вида облицовочной кладки: кирпичной, из натурального и искусственного камня, клинкерной плитки, термопанелей. Для внутренних и наружных работ. | 20 | 36 | 476 | 467 | 457 | 448 | 438 | 428
XC30 | Раствор для расшивки швов светло-коричневый 041 ОСНОВИТ БРИКСЭЙВ XC-30 предназначен для отделки швов любого вида облицовочной кладки: кирпичной, из натурального и искусственного камня, клинкерной плитки, термопанелей. Для внутренних и наружных работ. | 20 | 36 | 434 | 425 | 416 | 408 | 399 | 390
XC30 | Раствор для расшивки швов шоколадный 045 ОСНОВИТ БРИКСЭЙВ XC-30 предназначен для отделки швов любого вида облицовочной кладки: кирпичной, из натурального и искусственного камня, клинкерной плитки, термопанелей. Для внутренних и наружных работ. | 20 | 36 | 570 | 559 | 547 | 536 | 525 | 513
XC30 | Раствор для расшивки швов оранжевый 046 ОСНОВИТ БРИКСЭЙВ XC-30 предназначен для отделки швов любого вида облицовочной кладки: кирпичной, из натурального и искусственного камня, клинкерной плитки, термопанелей. Для внутренних и наружных работ. | 20 | 36 | 434 | 425 | 416 | 408 | 399 | 390
XC30 | Раствор для расшивки швов светло-голубой 061 ОСНОВИТ БРИКСЭЙВ XC-30 предназначен для отделки швов любого вида облицовочной кладки: кирпичной, из натурального и искусственного камня, клинкерной плитки, термопанелей. Для внутренних и наружных работ. | 20 | 36 | 434 | 425 | 416 | 408 | 399 | 390
XC30 | Раствор для расшивки швов желтый 070 ОСНОВИТ БРИКСЭЙВ XC-30 предназначен для отделки швов любого вида облицовочной кладки: кирпичной, из натурального и искусственного камня, клинкерной плитки, термопанелей. Для внутренних и наружных работ. | 20 | 36 | 390 | 382 | 374 | 366 | 358 | 350
XC30 | Раствор для расшивки швов песочный 071 ОСНОВИТ БРИКСЭЙВ XC-30 предназначен для отделки швов любого вида облицовочной кладки: кирпичной, из натурального и искусственного камня, клинкерной плитки, термопанелей. Для внутренних и наружных работ. | 20 | 36 | 453 | 444 | 435 | 426 | 416 | 407
XC30 | Раствор для расшивки швов желто-зеленый 073 ОСНОВИТ БРИКСЭЙВ XC-30 предназначен для отделки швов любого вида облицовочной кладки: кирпичной, из натурального и искусственного камня, клинкерной плитки, термопанелей. Для внутренних и наружных работ. | 20 | 36 | 434 | 425 | 416 | 408 | 399 | 390
XC30 | Раствор для расшивки швов медный 083 ОСНОВИТ БРИКСЭЙВ XC-30 предназначен для отделки швов любого вида облицовочной кладки: кирпичной, из натурального и искусственного камня, клинкерной плитки, термопанелей. Для внутренних и наружных работ. | 20 | 36 | 488 | 478 | 468 | 459 | 449 | 439
ТЕПЛОИЗОЛЯЦИОННЫЕ КЛАДОЧНЫЕ РАСТВОРЫ
MC114 | Теплоизоляционный кладочный раствор ОСНОВИТ ПУТФОРМ MC114 предназначен для кладки стен из лёгких пустотелых керамических блоков, блоков из бетона на пористых заполнителях, блоков крупноформатных из ячеистых бетонов | 20 | 55 | 294 | 288 | 282 | 276 | 270 | 265
MC114 F | Теплоизоляционный кладочный раствор ОСНОВИТ ПУТФОРМ MC114 F ЗИМНИЙ предназначен для кладки стен из лёгких пустотелых керамических блоков, блоков из бетона на пористых заполнителях, блоков крупноформатных из ячеистых бетонов. Для работ при температурах от +10 до -10 С. | 20 | 55 | 337 | 330 | 323 | 316 | 310 | 303
MC114 L | Высокоэффективный теплоизоляционный кладочный раствор ОСНОВИТ ПУТФОРМ MC114 L с повышенными теплоизоляционными свойствами; увеличенный выход готового раствора; предназначен для кладки стен из лёгких пустотелых керамических блоков, блоков из бетона на пористых заполнителях, блоков крупноформатных из ячеистых бетонов | 20 | 40 | 354 | 346 | 339 | 333 | 326 | 318
MC114 LF | Высокоэффективный теплоизоляционный кладочный раствор ОСНОВИТ ПУТФОРМ MC114 LF ЗИМНИЙ с повышенными теплоизоляционными свойствами; увеличенный выход готового раствора; предназначен для кладки стен из лёгких пустотелых керамических блоков, блоков из бетона на пористых заполнителях, блоков крупноформатных из ячеистых бетонов. Для работ при температурах от +10 до -10 С. | 20 | 40 | 406 | 398 | 390 | 381 | 373 | 365
ОБРАБОТКА ПОВЕРХНОСТИ
SAd1 | Средство для удаления высолов ОСНОВИТ СЭЙФСКРИН SAd1 предназначено для очистки солевых отложений (высолов), цементного и известкового налёта, остатков цементного раствора и атмосферных загрязнений. Не меняет внешний вид и природную фактуру материала. Для внутренних и наружных работ. | 5 л | 96 | 529 | 519 | 508 | 497 | 487 | 476
* | Заказные позиции, срок производства 7 дней, по подтвержденной заявке. Минимальный объем производства от 3-х тонн, вывоз кратно поддонам
* | Новинки / изменения

## ПО и ГИ
г. Воронеж, Московский проспект 42А (напротив центрального автовокзала) тел.:8(473) 2-322-000, 8(909)-211-75-70, 8(906)-581-34-24; E-mail: еlmaks@inbox.ru, www.elmaksgroup.ru
Действительно с 01.08.2015
Решения для облицовки плиткой и камнем
Наименование продукции |  | Вес мешка | Количество на поддоне (шт) НОВОЕ | Розничная цена, руб. (в т.ч. НДС 18%) (до 10 000 руб.) | Мелкооптовая цена, руб. (в т.ч. НДС 18%) (до 30 000 руб.) | Минимальная цена публичной оферты, руб. (в т.ч. НДС 18%) | Специальная цена 1, руб. (в т.ч. НДС 18%) (от 100 000 руб.) | Специальная цена 2, руб. (в т.ч. НДС 18%) (от 150 000 руб.) | Партнерская /Стоп-цена, руб. (в т.ч. НДС 18%) (от 200 000 руб.)
ПЛИТОЧНЫЕ КЛЕИ ОСНОВИТ
Т-10 | Плиточный клей Стандарт ОСНОВИТ БАЗПЛИКС Т-10 для облицовки стен и пола керамической плиткой, укладки напольных плит из керамогранита. Для внутренних и наружных работ. | 25 кг | 60 | 207 | 203 | 199 | 195 | 191 | 187
AC11 | Плиточный клей Универсальный ОСНОВИТ СТАРПЛИКС AC11 (Т-11) для укладки всех типов керамической плитки, керамогранита на пол и стены весом до 450г/100см². Для внутренних и наружных работ. | 5 кг | 192 | 81 | 80 | 78 | 76 | 75 | 73
|  | 25 кг | 60 | 231 | 227 | 222 | 218 | 213 | 209
AC12 | Плиточный клей Эффективный ОСНОВИТ МАСТПЛИКС AC12 для высокотехнологичной укладки керамической плитки, керамогранита и натурального камня весом до 600г/100см² на пол и стены внутри и снаружи помещений. Толщина слоя до 10 мм, клей обладает высокой пластичностью. Подходит для системы "Теплый пол". | 25 кг | 60 | 302 | 296 | 290 | 284 | 278 | 272
AC12 T | Плиточный клей Выравнивающий ОСНОВИТ МАСТПЛИКС AC12 T для укладки керамической плитки, керамогранита и натурального камня весом до 600г/100см² на пол и стены без предварительного выравнивания внутри и снаружи помещений. Толщина слоя до 30 мм. Подходит для системы "Теплый пол". | 25 кг | 60 | 302 | 296 | 290 | 284 | 278 | 272
AC12 W | Плиточный клей Эффективный белый ОСНОВИТ МАСТПЛИКС AC-12 W предназначен для облицовки стен и полов стеклянной и керамической мозаикой, керамической плиткой, керамогранитом и натуральным камнем (вес до 600 г/100 см²). Рекомендуется для облицовки балконов, террас, полов с подогревом, цоколей, фасадов. Обладает повышенной пластичностью. Для внутренних и наружных работ. | 25 кг | 60 | 435 | 426 | 418 | 409 | 401 | 392
AC14 | Плиточный клей Гранит ОСНОВИТ ГРАНИПЛИКС AC14 для укладки керамической плитки, керамогранита и натурального камня весом до 800г/100см² на пол и стены внутри и снаружи помещений, а также в бассейнах и резервуарах с водой. Подходит для системы "Теплый пол". | 25 кг | 60 | 359 | 352 | 345 | 338 | 331 | 324
Т-15 | Плиточный клей Гранит Экспресс ОСНОВИТ СКОРПЛИКС Т-15 для ускоренной облицовки стен и пола натуральным камнем, керамической плиткой и керамогранитом весом до 800г/100см² на пол и стены внутри и снаружи помещений, а также в бассейнах и резервуарах с водой. Подходит для системы "Теплый пол". | 25 кг | 42 | 487 | 477 | 468 | 458 | 449 | 439
Т-16 | Плиточный клей Профи ОСНОВИТ МАКСИПЛИКС Т-16 для облицовки стен и пола крупноформатными плитами из мрамора и гранита, натуральным и искусственным камнем, керамогранитом и керамической плиткой любого размера и веса на любые основания, внутри и снаружи помещений, а также в бассейнах и резервуарах с водой. Подходит для системы "Теплый пол". | 25 кг | 42 | 567 | 556 | 544 | 533 | 522 | 511
АС16 Е | Плиточный клей Высокоэластичный ОСНОВИТ МАКСИПЛИКС AC-16 E предназначен для облицовки стен и пола крупноформатными плитами из мрамора и гранита, натуральным и искусственным камнем, керамической плиткой и керамогранитом, . Используется для работы по сложным и подвергающимся деформации в ходе эксплуатации основаниям. Применяется для облицовки чаш бассейнов, резервуаров с водой, искусственных водоемов, каминов. Для внутренних и наружных работ. | 25 кг | 42 | 887 | 870 | 852 | 835 | 818 | 800
Т-17 | Плиточный клей Профи Мрамор ОСНОВИТ БЕЛПЛИКС Т-17 для облицовки стен и пола плитами из мрамора, цветной и прозрачной стеклянной плитки, декоративной мозаикой, гранитом, натуральным и искусственным камнем любого размера и веса на любые основания, нутри и снаружи помещений, а также в бассейнах и резервуарах с водой. Белый цвет. Подходит для системы "Теплый пол". | 25 кг | 42 | 604 | 592 | 580 | 568 | 557 | 545
ЗАТИРКИ ОСНОВИТ
Т-121 | Затирка БЕЛАЯ 010 ОСНОВИТ ПЛИТСЭЙВ Т-121 для заполнения и защиты межплиточных швов шириной 2-6 мм. Для наружных и внутренних работ. Водостойкая. | 2 кг | 48*6 | 124 | 118 | 112 | 106 | 101 | 95
|  | 20 кг | 36 | 629 | 617 | 604 | 592 | 580 | 568
Т-121 | Затирка ЖАСМИН 013 ОСНОВИТ ПЛИТСЭЙВ Т-121 для заполнения и защиты межплиточных швов шириной 2-6 мм. Для наружных и внутренних работ. Водостойкая. | 2 кг | 48*6 | 135 | 129 | 122 | 116 | 110 | 104
|  | 20 кг | 36 | 629 | 617 | 604 | 592 | 580 | 568
Т-121 | Затирка СЕРАЯ 020 ОСНОВИТ ПЛИТСЭЙВ Т-121 для заполнения и защиты межплиточных швов шириной 2-6 мм. Для наружных и внутренних работ. Водостойкая. | 2 кг | 48*6 | 124 | 118 | 112 | 106 | 101 | 95
|  | 20 кг | 36 | 629 | 617 | 604 | 592 | 580 | 568
Т-121 | Затирка СВЕТЛО-СЕРАЯ 021 ОСНОВИТ ПЛИТСЭЙВ Т-121 для заполнения и защиты межплиточных швов шириной 2-6 мм. Для наружных и внутренних работ. Водостойкая. | 2 кг | 48*6 | 135 | 129 | 122 | 116 | 110 | 104
|  | 20 кг | 36 | 629 | 617 | 604 | 592 | 580 | 568
Т-121 | Затирка ТЁМНО-СЕРАЯ 022 ОСНОВИТ ПЛИТСЭЙВ Т-121 для заполнения и защиты межплиточных швов шириной 2-6 мм. Для наружных и внутренних работ. Водостойкая. | 2 кг | 48*6 | 135 | 129 | 122 | 116 | 110 | 104
|  | 20 кг | 36 | 629 | 617 | 604 | 592 | 580 | 568
Т-121 | Затирка ГРАФИТ 023 ОСНОВИТ ПЛИТСЭЙВ Т-121 для заполнения и защиты межплиточных швов шириной 2-6 мм. Для наружных и внутренних работ. Водостойкая. | 2 кг | 48*6 | 156 | 149 | 142 | 134 | 127 | 120
|  | 20 кг | 36 | 858 | 841 | 824 | 808 | 791 | 774
Т-121 | Затирка СЕРЕБРО 024 ОСНОВИТ ПЛИТСЭЙВ Т-121 для заполнения и защиты межплиточных швов шириной 2-6 мм. Для наружных и внутренних работ. Водостойкая. | 2 кг | 48*6 | 135 | 129 | 122 | 116 | 110 | 104
|  | 20 кг | 36 | 629 | 617 | 604 | 592 | 580 | 568
Т-121 | Затирка БЕЖЕВАЯ 030 ОСНОВИТ ПЛИТСЭЙВ Т-121 для заполнения и защиты межплиточных швов шириной 2-6 мм. Для наружных и внутренних работ. Водостойкая. | 2 кг | 48*6 | 135 | 129 | 122 | 116 | 110 | 104
|  | 20 кг | 36 | 629 | 617 | 604 | 592 | 580 | 568
Т-121 | Затирка БАГАМЫ 031 ОСНОВИТ ПЛИТСЭЙВ Т-121 для заполнения и защиты межплиточных швов шириной 2-6 мм. Для наружных и внутренних работ. Водостойкая. | 2 кг | 48*6 | 135 | 129 | 122 | 116 | 110 | 104
|  | 20 кг | 36 | 629 | 617 | 604 | 592 | 580 | 568
Т-121 | Затирка КАРАМЕЛЬ 032 ОСНОВИТ ПЛИТСЭЙВ Т-121 для заполнения и защиты межплиточных швов шириной 2-6 мм. Для наружных и внутренних работ. Водостойкая. | 2 кг | 48*6 | 135 | 129 | 122 | 116 | 110 | 104
|  | 20 кг | 36 | 629 | 617 | 604 | 592 | 580 | 568
Т-121 | Затирка ВАНИЛЬ 033 ОСНОВИТ ПЛИТСЭЙВ Т-121 для заполнения и защиты межплиточных швов шириной 2-6 мм. Для наружных и внутренних работ. Водостойкая. | 2 кг | 48*6 | 135 | 129 | 122 | 116 | 110 | 104
|  | 20 кг | 36 | 629 | 617 | 604 | 592 | 580 | 568
Т-121 | Затирка КОРИЧНЕВЫЙ 040 ОСНОВИТ ПЛИТСЭЙВ Т-121 для заполнения и защиты межплиточных швов шириной 2-6 мм. Для наружных и внутренних работ. Водостойкая. | 2 кг | 48*6 | 156 | 149 | 142 | 134 | 127 | 120
|  | 20 кг | 36 | 858 | 841 | 824 | 808 | 791 | 774
Т-121 | Затирка СВЕТЛО КОРИЧНЕВЫЙ 041 ОСНОВИТ ПЛИТСЭЙВ Т-121 для заполнения и защиты межплиточных швов шириной 2-6 мм. Для наружных и внутренних работ. Водостойкая. | 2 кг | 48*6 | 135 | 129 | 122 | 116 | 110 | 104
|  | 20 кг | 36 | 629 | 617 | 604 | 592 | 580 | 568
Т-121 | Затирка ТЕМНО КОРИЧНЕВЫЙ 042 ОСНОВИТ ПЛИТСЭЙВ Т-121 для заполнения и защиты межплиточных швов шириной 2-6 мм. Для наружных и внутренних работ. Водостойкая. | 2 кг | 48*6 | 156 | 149 | 142 | 134 | 127 | 120
|  | 20 кг | 36 | 858 | 841 | 824 | 808 | 791 | 774
Т-121 | Затирка КАКАО 043 ОСНОВИТ ПЛИТСЭЙВ Т-121 для заполнения и защиты межплиточных швов шириной 2-6 мм. Для наружных и внутренних работ. Водостойкая. | 2 кг | 48*6 | 156 | 149 | 142 | 134 | 127 | 120
|  | 20 кг | 36 | 858 | 841 | 824 | 808 | 791 | 774
Т-121 | Затирка КИРПИЧНЫЙ 044 ОСНОВИТ ПЛИТСЭЙВ Т-121 для заполнения и защиты межплиточных швов шириной 2-6 мм. Для наружных и внутренних работ. Водостойкая. | 2 кг | 48*6 | 156 | 149 | 142 | 134 | 127 | 120
|  | 20 кг | 36 | 858 | 841 | 824 | 808 | 791 | 774
Т-121 | Затирка ПЕРСИКОВЫЙ 047 ОСНОВИТ ПЛИТСЭЙВ Т-121 для заполнения и защиты межплиточных швов шириной 2-6 мм. Для наружных и внутренних работ. Водостойкая. | 2 кг | 48*6 | 135 | 129 | 122 | 116 | 110 | 104
|  | 20 кг | 36 | 629 | 617 | 604 | 592 | 580 | 568
Т-121 | Затирка ЗЕЛЕНЫЙ 050 ОСНОВИТ ПЛИТСЭЙВ Т-121 для заполнения и защиты межплиточных швов шириной 2-6 мм. Для наружных и внутренних работ. Водостойкая. | 2 кг | 48*6 | 338 | 322 | 307 | 291 | 276 | 260
|  | 20 кг | 36 | 2145 | 2103 | 2061 | 2019 | 1978 | 1936
Т-121 | Затирка СВЕТЛО-ЗЕЛЕНЫЙ 051 ОСНОВИТ ПЛИТСЭЙВ Т-121 для заполнения и защиты межплиточных швов шириной 2-6 мм. Для наружных и внутренних работ. Водостойкая. | 2 кг | 48*6 | 156 | 149 | 142 | 134 | 127 | 120
|  | 20 кг | 36 | 858 | 841 | 824 | 808 | 791 | 774
Т-121 | Затирка ТЕМНО-ЗЕЛЕНЫЙ 052 ОСНОВИТ ПЛИТСЭЙВ Т-121 для заполнения и защиты межплиточных швов шириной 2-6 мм. Для наружных и внутренних работ. Водостойкая. | 2 кг | 48*6 | 338 | 322 | 307 | 291 | 276 | 260
|  | 20 кг | 36 | 2145 | 2103 | 2061 | 2019 | 1978 | 1936
Т-121 | Затирка МЯТА 053 ОСНОВИТ ПЛИТСЭЙВ Т-121 для заполнения и защиты межплиточных швов шириной 2-6 мм. Для наружных и внутренних работ. Водостойкая. | 2 кг | 48*6 | 135 | 129 | 122 | 116 | 110 | 104
|  | 20 кг | 36 | 858 | 841 | 824 | 808 | 791 | 774
Т-121 | Затирка ГОЛУБОЙ 060 ОСНОВИТ ПЛИТСЭЙВ Т-121 для заполнения и защиты межплиточных швов шириной 2-6 мм. Для наружных и внутренних работ. Водостойкая. | 2 кг | 48*6 | 226 | 215 | 205 | 195 | 184 | 174
|  | 20 кг | 36 | 1085 | 1064 | 1043 | 1022 | 1000 | 979
Т-121 | Затирка СВЕТЛО-ГОЛУБОЙ 061 ОСНОВИТ ПЛИТСЭЙВ Т-121 для заполнения и защиты межплиточных швов шириной 2-6 мм. Для наружных и внутренних работ. Водостойкая. | 2 кг | 48*6 | 135 | 129 | 122 | 116 | 110 | 104
|  | 20 кг | 36 | 629 | 617 | 604 | 592 | 580 | 568
Т-121 | Затирка ТЕМНО-ГОЛУБОЙ 062 ОСНОВИТ ПЛИТСЭЙВ Т-121 для заполнения и защиты межплиточных швов шириной 2-6 мм. Для наружных и внутренних работ. Водостойкая. | 2 кг | 48*6 | 226 | 215 | 205 | 195 | 184 | 174
|  | 20 кг | 36 | 1085 | 1064 | 1043 | 1022 | 1000 | 979
Т-121 | Затирка ЛАЗУРЬ 063 ОСНОВИТ ПЛИТСЭЙВ Т-121 для заполнения и защиты межплиточных швов шириной 2-6 мм. Для наружных и внутренних работ. Водостойкая. | 2 кг | 48*6 | 226 | 215 | 205 | 195 | 184 | 174
|  | 20 кг | 36 | 1085 | 1064 | 1043 | 1022 | 1000 | 979
Т-121 | Затирка СИРЕНЬ 064 ОСНОВИТ ПЛИТСЭЙВ Т-121 для заполнения и защиты межплиточных швов шириной 2-6 мм. Для наружных и внутренних работ. Водостойкая. | 2 кг | 48*6 | 226 | 215 | 205 | 195 | 184 | 174
|  | 20 кг | 36 | 1085 | 1064 | 1043 | 1022 | 1000 | 979
Т-121 | Затирка ЖЕЛТЫЙ 070 ОСНОВИТ ПЛИТСЭЙВ Т-121 для заполнения и защиты межплиточных швов шириной 2-6 мм. Для наружных и внутренних работ. Водостойкая. | 2 кг | 48*6 | 156 | 149 | 142 | 134 | 127 | 120
|  | 20 кг | 36 | 858 | 841 | 824 | 808 | 791 | 774
Т-121 | Затирка РОЗОВЫЙ 080 ОСНОВИТ ПЛИТСЭЙВ Т-121 для заполнения и защиты межплиточных швов шириной 2-6 мм. Для наружных и внутренних работ. Водостойкая. | 2 кг | 48*6 | 135 | 129 | 122 | 116 | 110 | 104
|  | 20 кг | 36 | 629 | 617 | 604 | 592 | 580 | 568
Т-121 | Затирка СВЕТЛО-РОЗОВЫЙ 081 ОСНОВИТ ПЛИТСЭЙВ Т-121 для заполнения и защиты межплиточных швов шириной 2-6 мм. Для наружных и внутренних работ. Водостойкая. | 2 кг | 48*6 | 135 | 129 | 122 | 116 | 110 | 104
|  | 20 кг | 36 | 629 | 617 | 604 | 592 | 580 | 568
Т-121 | Затирка ТЕМНО-РОЗОВЫЙ 082 ОСНОВИТ ПЛИТСЭЙВ Т-121 для заполнения и защиты межплиточных швов шириной 2-6 мм. Для наружных и внутренних работ. Водостойкая. | 2 кг | 48*6 | 226 | 215 | 205 | 195 | 184 | 174
|  | 20 кг | 36 | 1085 | 1064 | 1043 | 1022 | 1000 | 979
ГИДРОИЗОЛЯЦИЯ ОСНОВИТ
Т-61 | Блокирующая гидроизоляция ОСНОВИТ АКВАСКРИН Т-61 Для остановки протечек воды через трещины, щели, отверстия, швы в бетонных конструкциях, кирпичной кладке, цементной штукатурке или стяжке. Для внутренних и наружных работ. | 0,5 кг | 32*12 | 97 | 95 | 93 | 90 | 89 | 87
Т-62 | Эластичная 2-х компонентная гидроизоляция ОСНОВИТ ДУОСКРИН Т-62. Сухой компонент. Для устройства эластичных гидроизоляционных покрытий на минеральных основаниях, подвергающихся в процессе эксплуатации деформациям. Поставляется в комплекте из двух компонентов. Для внутренних и наружных работ. | 25 кг | 36 | 569 | 558 | 547 | 536 | 525 | 514
| Эластичная 2-х компонентная гидроизоляция ОСНОВИТ ДУОСКРИН Т-62. Жидкий компонент. Для устройства эластичных гидроизоляционных покрытий на минеральных основаниях, подвергающихся в процессе эксплуатации деформациям. Поставляется в комплекте из двух компонентов. Для внутренних и наружных работ. | 10 л | 36 | 3301 | 3237 | 3172 | 3107 | 3043 | 2978
Т-63 | Жесткая гидроизоляция ОСНОВИТ ХАРДСКРИН Т-63 Для гидроизоляции фундаментов зданий, фасадов, цоколей, подвалов, балконов, террас, крытых бассейнов, резервуаров с водой, стен и полов во влажных помещениях. Выдерживает высокие механические нагрузки, устойчива к воздействию солей. Для внутренних и наружных работ. | 20 кг | 72 | 652 | 639 | 626 | 613 | 601 | 588
* | Новинки / изменения

## ФС
г. Воронеж, Московский проспект 42А (напротив центрального автовокзала) тел.:8(473) 2-322-000,8(909)-211-75-70, 8(906)-581-34-24; E-mail: еlmaks@inbox.ru, www.elmaksgroup.ru
Действительно с 01.08.2015
Фасадные решения
Наименование продукции |  | Вес мешка | Количество на поддоне (шт) НОВОЕ | Розничная цена, руб. (в т.ч. НДС 18%) (до 10 000 руб.) | Мелкооптовая цена, руб. (в т.ч. НДС 18%) (до 30 000 руб.) | Минимальная цена публичной оферты, руб. (в т.ч. НДС 18%) | Специальная цена 1, руб. (в т.ч. НДС 18%) (от 100 000 руб.) | Специальная цена 2, руб. (в т.ч. НДС 18%) (от 150 000 руб.) | Партнерская /Стоп-цена, руб. (в т.ч. НДС 18%) (от 200 000 руб.)
МОНТАЖНЫЕ СМЕСИ ОСНОВИТ
AC117 | Клеевая смесь ОСНОВИТ КАВЕРПЛИКС AC117 для монтажа пенополистирольных и минераловатных плит. Рекомендуется для создания “дышащих” систем утепления фасадов новых и старых зданий. | 25 кг | 60 | 366 | 356 | 345 | 335 | 324 | 314
PC117 W | Белая штукатурная армированная смесь ОСНОВИТ КАВЕРПЛИКС PС117 W предназначена для создания армированного базового штукатурного слоя. Рекомендуется для создания “дышащих” систем утепления фасадов как новых, так и старых зданий. Применяется при устройстве системы фасадной теплоизоляции ОСНОВИТ. Для внутренних и наружных работ. | 25 кг | 42 | 487 | 473 | 459 | 445 | 431 | 417
ТС117 | Штукатурно-клеевая смесь ОСНОВИТ КАВЕРПЛИКС TC117 для монтажа пенополистирольных и минераловатных плит, создания армированного базового штукатурного слоя. Рекомендуется для создания “дышащих” систем утепления фасадов новых и старых зданий. | 25 кг | 60 | 456 | 443 | 430 | 417 | 404 | 391
TC117 F | Штукатурно-клеевая смесь ОСНОВИТ КАВЕРПЛИКС TC117 F ЗИМНЯЯ для монтажа пенополистирольных и минераловатных плит, создания армированного базового штукатурного слоя при температуре +10С...-10С. Рекомендуется для создания “дышащих” систем утепления фасадов новых и старых зданий. | 25 кг | 60 | 501 | 487 | 473 | 458 | 444 | 430
ДЕКОРАТИВНЫЕ ШТУКАТУРКИ ОСНОВИТ
OM-1.5 WK | Штукатурка декоративная "КОРОЕД" ОСНОВИТ ЭКСТЕРВЭЛЛ OM-1.5 WK СУПЕРБЕЛАЯ (фракция - 1,5 мм) для создания декоративно-защитного слоя. Под последующее окрашивание. Для системы фасадной теплоизоляции. Ручного и механизированного нанесения. Для внутренних и наружных работ. Фактура - короед, | 25 кг | 42 | 706 | 685 | 665 | 645 | 625 | 605
OM-2.0 WK | Штукатурка декоративная "КОРОЕД" ОСНОВИТ ЭКСТЕРВЭЛЛ OM-2.0 WK СУПЕРБЕЛАЯ (фракция - 2,0 мм) для создания декоративно-защитного слоя. Под последующее окрашивание. Для системы фасадной теплоизоляции. Ручного и механизированного нанесения. Для внутренних и наружных работ. Фактура - короед, | 25 кг | 42 | 706 | 685 | 665 | 645 | 625 | 605
OM-2.5 WK | Штукатурка декоративная "КОРОЕД" ОСНОВИТ ЭКСТЕРВЭЛЛ OM-2.5 WK СУПЕРБЕЛАЯ (фракция - 2,5 мм) для создания декоративно-защитного слоя. Под последующее окрашивание. Для системы фасадной теплоизоляции. Ручного и механизированного нанесения. Для внутренних и наружных работ. Фактура - короед, | 25 кг | 42 | 706 | 685 | 665 | 645 | 625 | 605
OM-3.0 WK | Штукатурка декоративная "КОРОЕД" ОСНОВИТ ЭКСТЕРВЭЛЛ OM-3.0 WK СУПЕРБЕЛАЯ (фракция - 3,0 мм) для создания декоративно-защитного слоя. Под последующее окрашивание. Для системы фасадной теплоизоляции. Ручного и механизированного нанесения. Для внутренних и наружных работ. Фактура - короед, | 25 кг | 42 | 706 | 685 | 665 | 645 | 625 | 605
OM-1.5 WS | Штукатурка декоративная "ШУБА" ОСНОВИТ ЭКСТЕРВЭЛЛ OM-1.5 WS СУПЕРБЕЛАЯ (фракция - 1,5 мм) для создания декоративно-защитного слоя. Под последующее окрашивание. Для системы фасадной теплоизоляции. Ручного и механизированного нанесения. Для внутренних и наружных работ. Фактура - шуба, Белый цвет. | 25 кг | 42 | 706 | 685 | 665 | 645 | 625 | 605
OM-2.0 WS | Штукатурка декоративная "ШУБА" ОСНОВИТ ЭКСТЕРВЭЛЛ OM-2.0 WS СУПЕРБЕЛАЯ (фракция - 2,0 мм) для создания декоративно-защитного слоя. Под последующее окрашивание. Для системы фасадной теплоизоляции. Ручного и механизированного нанесения. Для внутренних и наружных работ. Фактура - шуба, | 25 кг | 42 | 706 | 685 | 665 | 645 | 625 | 605
OM-2.5 WS | Штукатурка декоративная "ШУБА" ОСНОВИТ ЭКСТЕРВЭЛЛ OM-2.5 WS СУПЕРБЕЛАЯ (фракция - 2,5 мм) для создания декоративно-защитного слоя. Под последующее окрашивание. Для системы фасадной теплоизоляции. Ручного и механизированного нанесения. Для внутренних и наружных работ. Фактура - шуба, | 25 кг | 42 | 706 | 685 | 665 | 645 | 625 | 605
OM-3.0 WS | Штукатурка декоративная "ШУБА" ОСНОВИТ ЭКСТЕРВЭЛЛ OM-3.0 WS СУПЕРБЕЛАЯ (фракция - 3,0 мм) для создания декоративно-защитного слоя. Под последующее окрашивание. Для системы фасадной теплоизоляции. Ручного и механизированного нанесения. Для внутренних и наружных работ. Фактура - шуба | 25 кг | 42 | 706 | 685 | 665 | 645 | 625 | 605
OM-0.5 WC | Штукатурка декоративная "МОДЕЛИРУЕМАЯ" ОСНОВИТ ЭКСТЕРВЭЛЛ OM-0.5 WC СУПЕРБЕЛАЯ (фракция - 0,5 мм) предназначена для создания декоративно-защитного слоя. Позволяет создавать индивидуальные фактуры штукатурки, моделируемые в зависимости от техники нанесения, в т.ч. специальными инструментами (валиком, теркой и пр.). Для системы фасадной теплоизоляции. Возможна эксплуатация без дальнейшего покрытия. Для механизированного и ручного нанесения. Для внутренних и наружных работ. | 25 кг | 42 | 706 | 685 | 665 | 645 | 625 | 605
OM-0.5 WC/1 | Штукатурка декоративная "МОДЕЛИРУЕМАЯ" ОСНОВИТ ЭКСТЕРВЭЛЛ OM-0.5/1 WC СУПЕРБЕЛАЯ (фракция - 0,5 мм) предназначена для создания декоративно-защитного слоя при отделке различных поверхностей. Применяется при устройстве системы фасадной теплоизоляции ОСНОВИТ с шарнирным креплением утеплителя. Возможна эксплуатация без дальнейшего покрытия. Для механизированного и ручного нанесения. Для внутренних и наружных работ. | 25 кг | 42 | 706 | 685 | 665 | 645 | 625 | 605
OM-1.0 WC | Штукатурка декоративная "МОДЕЛИРУЕМАЯ" ОСНОВИТ ЭКСТЕРВЭЛЛ OM-1.0 WC СУПЕРБЕЛАЯ (фракция - 1,0 мм) предназначена для создания декоративно-защитного слоя. Позволяет создавать индивидуальные фактуры штукатурки, моделируемые в зависимости от техники нанесения, в т.ч. специальными инструментами (валиком, теркой и пр.). Для системы фасадной теплоизоляции. Возможна эксплуатация без дальнейшего покрытия. Для механизированного и ручного нанесения. Для внутренних и наружных работ. | 25 кг | 42 | 706 | 685 | 665 | 645 | 625 | 605
OM-2.0 WC/1 | Штукатурка декоративная "МОДЕЛИРУЕМАЯ" ОСНОВИТ ЭКСТЕРВЭЛЛ OM-2.0/1 WC СУПЕРБЕЛАЯ (фракция - 2,0 мм) предназначена для создания декоративно-защитного слоя при отделке различных поверхностей. Применяется при устройстве системы фасадной теплоизоляции ОСНОВИТ с шарнирным креплением утеплителя. Возможна эксплуатация без дальнейшего покрытия. Для механизированного и ручного нанесения. Для внутренних и наружных работ. | 25 кг | 42 | 706 | 685 | 665 | 645 | 625 | 605
OS-1.0 WK | Штукатурка декоративная "КОРОЕД" ОСНОВИТ ЭКСТЕРВЭЛЛ OS-1.0 WK БЕЛАЯ (фракция - 1,0 мм) для создания декоративно-защитного слоя. Под последующее окрашивание. Для системы фасадной теплоизоляции. Ручного и механизированного нанесения. Для внутренних и наружных работ. Фактура - короед, | 25 кг | 42 | 503 | 488 | 474 | 460 | 445 | 431
OS-1.5 WK | Штукатурка декоративная "КОРОЕД" ОСНОВИТ ЭКСТЕРВЭЛЛ OS-1.5 WK БЕЛАЯ (фракция - 1,5 мм) для создания декоративно-защитного слоя. Под последующее окрашивание. Для системы фасадной теплоизоляции. Ручного и механизированного нанесения. Для внутренних и наружных работ. Фактура - короед, | 25 кг | 42 | 503 | 488 | 474 | 460 | 445 | 431
OS-2.0 WK | Штукатурка декоративная "КОРОЕД" ОСНОВИТ ЭКСТЕРВЭЛЛ OS-2.0 WK БЕЛАЯ (фракция - 2,0 мм) для создания декоративно-защитного слоя. Под последующее окрашивание. Для системы фасадной теплоизоляции. Ручного и механизированного нанесения. Для внутренних и наружных работ. Фактура - короед, | 25 кг | 42 | 503 | 488 | 474 | 460 | 445 | 431
OS-2.5 WK | Штукатурка декоративная "КОРОЕД" ОСНОВИТ ЭКСТЕРВЭЛЛ OS-2.5 WK БЕЛАЯ (фракция - 2,5 мм) для создания декоративно-защитного слоя. Под последующее окрашивание. Для системы фасадной теплоизоляции. Ручного и механизированного нанесения. Для внутренних и наружных работ. Фактура - короед, | 25 кг | 42 | 503 | 488 | 474 | 460 | 445 | 431
OS-3.0 WK | Штукатурка декоративная "КОРОЕД" ОСНОВИТ ЭКСТЕРВЭЛЛ OS-3.0 WK БЕЛАЯ (фракция - 3,0 мм) для создания декоративно-защитного слоя. Под последующее окрашивание. Для системы фасадной теплоизоляции. Ручного и механизированного нанесения. Для внутренних и наружных работ. Фактура - короед, | 25 кг | 42 | 503 | 488 | 474 | 460 | 445 | 431
OS-1.0 WS | Штукатурка декоративная "ШУБА" ОСНОВИТ ЭКСТЕРВЭЛЛ OS-1.0 WS БЕЛАЯ (фракция - 1,0 мм) для создания декоративно-защитного слоя. Под последующее окрашивание. Для системы фасадной теплоизоляции. Ручного и механизированного нанесения. Для внутренних и наружных работ. Фактура - шуба. | 25 кг | 42 | 503 | 488 | 474 | 460 | 445 | 431
OS-1.5 WS | Штукатурка декоративная "ШУБА" ОСНОВИТ ЭКСТЕРВЭЛЛ OS-1.5 WS БЕЛАЯ (фракция - 1,5 мм) для создания декоративно-защитного слоя. Под последующее окрашивание. Для системы фасадной теплоизоляции. Ручного и механизированного нанесения. Для внутренних и наружных работ. Фактура - шуба. | 25 кг | 42 | 503 | 488 | 474 | 460 | 445 | 431
OS-2.0 WS | Штукатурка декоративная "ШУБА" ОСНОВИТ ЭКСТЕРВЭЛЛ OS-2.0 WS БЕЛАЯ (фракция - 2,0 мм) для создания декоративно-защитного слоя. Под последующее окрашивание. Для системы фасадной теплоизоляции. Ручного и механизированного нанесения. Для внутренних и наружных работ. Фактура - шуба. | 25 кг | 42 | 503 | 488 | 474 | 460 | 445 | 431
OS-1.0 GK | Штукатурка декоративная "КОРОЕД" ОСНОВИТ ЭКСТЕРВЭЛЛ OS-1.0 GK СЕРАЯ (фракция - 1,0 мм) для создания декоративно-защитного слоя. Под последующее окрашивание. Для системы фасадной теплоизоляции. Ручного и механизированного нанесения. Для внутренних и наружных работ. Фактура - короед, | 25 кг | 42 | 376 | 366 | 355 | 344 | 333 | 323
OS-1.5 GK | Штукатурка декоративная "КОРОЕД" ОСНОВИТ ЭКСТЕРВЭЛЛ OS-1.5 GK СЕРАЯ (фракция - 1,5 мм) для создания декоративно-защитного слоя. Под последующее окрашивание. Для системы фасадной теплоизоляции. Ручного и механизированного нанесения. Для внутренних и наружных работ. Фактура - короед, | 25 кг | 42 | 376 | 366 | 355 | 344 | 333 | 323
OS-2.0 GK | Штукатурка декоративная "КОРОЕД" ОСНОВИТ ЭКСТЕРВЭЛЛ OS-2.0 GK СЕРАЯ (фракция - 2,0 мм) для создания декоративно-защитного слоя. Под последующее окрашивание. Для системы фасадной теплоизоляции. Ручного и механизированного нанесения. Для внутренних и наружных работ. Фактура - короед, | 25 кг | 42 | 376 | 366 | 355 | 344 | 333 | 323
OS-2.5 GK | Штукатурка декоративная "КОРОЕД" ОСНОВИТ ЭКСТЕРВЭЛЛ OS-2.5 GK СЕРАЯ (фракция - 2,5 мм) для создания декоративно-защитного слоя. Под последующее окрашивание. Для системы фасадной теплоизоляции. Ручного и механизированного нанесения. Для внутренних и наружных работ. Фактура - короед, | 25 кг | 42 | 376 | 366 | 355 | 344 | 333 | 323
OS-3.0 GK | Штукатурка декоративная "КОРОЕД" ОСНОВИТ ЭКСТЕРВЭЛЛ OS-3.0 GK СЕРАЯ (фракция - 3,0 мм) для создания декоративно-защитного слоя. Под последующее окрашивание. Для системы фасадной теплоизоляции. Ручного и механизированного нанесения. Для внутренних и наружных работ. Фактура - короед, | 25 кг | 42 | 376 | 366 | 355 | 344 | 333 | 323
OS-1.0 GS | Штукатурка декоративная "ШУБА" ОСНОВИТ ЭКСТЕРВЭЛЛ OS-1.0 GS СЕРАЯ (фракция - 1,0 мм) для создания декоративно-защитного слоя. Под последующее окрашивание. Для системы фасадной теплоизоляции. Ручного и механизированного нанесения. Для внутренних и наружных работ. Фактура - шуба. | 25 кг | 42 | 376 | 366 | 355 | 344 | 333 | 323
OS-1.5 GS | Штукатурка декоративная "ШУБА" ОСНОВИТ ЭКСТЕРВЭЛЛ OS-1.5 GS СЕРАЯ (фракция - 1,5 мм) для создания декоративно-защитного слоя. Под последующее окрашивание. Для системы фасадной теплоизоляции. Ручного и механизированного нанесения. Для внутренних и наружных работ. Фактура - шуба. | 25 кг | 42 | 376 | 366 | 355 | 344 | 333 | 323
OS-2.0 GS | Штукатурка декоративная "ШУБА" ОСНОВИТ ЭКСТЕРВЭЛЛ OS-2.0 GS СЕРАЯ (фракция - 2,0 мм) для создания декоративно-защитного слоя. Под последующее окрашивание. Для системы фасадной теплоизоляции. Ручного и механизированного нанесения. Для внутренних и наружных работ. Фактура - шуба. | 25 кг | 42 | 376 | 366 | 355 | 344 | 333 | 323
КОЛЕРОВАННЫЕ ДЕКОРАТИВНЫЕ ШТУКАТУРКИ ОСНОВИТ
14010 | Штукатурка декоративная "КОРОЕД" ОСНОВИТ ЭКСТЕРВЭЛЛ OM- 2.5 WK цвет 14010, (фракция - 2,5 мм) для создания декоративно-защитного слоя. Для системы фасадной теплоизоляции. Ручного и механизированного нанесения. Для внутренних и наружных работ. Фактура - короед, | 25 кг | 42 | 903 | 879 | 854 | 830 | 806 | 782
01040 | Штукатурка декоративная "КОРОЕД" ОСНОВИТ ЭКСТЕРВЭЛЛ OM- 2.5 WK цвет 01040, (фракция - 2,5 мм) для создания декоративно-защитного слоя. Для системы фасадной теплоизоляции. Ручного и механизированного нанесения. Для внутренних и наружных работ. Фактура - короед, | 25 кг | 42 | 980 | 953 | 927 | 901 | 875 | 849
51040 | Штукатурка декоративная "КОРОЕД" ОСНОВИТ ЭКСТЕРВЭЛЛ OM- 2.5 WK цвет 51040, (фракция - 2,5 мм) для создания декоративно-защитного слоя. Для системы фасадной теплоизоляции. Ручного и механизированного нанесения. Для внутренних и наружных работ. Фактура - короед, | 25 кг | 42 | 980 | 953 | 927 | 901 | 875 | 849
16040 | Штукатурка декоративная "КОРОЕД" ОСНОВИТ ЭКСТЕРВЭЛЛ OM- 2.5 WK цвет 16040, (фракция - 2,5 мм) для создания декоративно-защитного слоя. Для системы фасадной теплоизоляции. Ручного и механизированного нанесения. Для внутренних и наружных работ. Фактура - короед, | 25 кг | 42 | 980 | 953 | 927 | 901 | 875 | 849
23040 | Штукатурка декоративная "КОРОЕД" ОСНОВИТ ЭКСТЕРВЭЛЛ OM- 2.5 WK цвет 23040, (фракция - 2,5 мм) для создания декоративно-защитного слоя. Для системы фасадной теплоизоляции. Ручного и механизированного нанесения. Для внутренних и наружных работ. Фактура - короед, | 25 кг | 42 | 980 | 953 | 927 | 901 | 875 | 849
27020 | Штукатурка декоративная "КОРОЕД" ОСНОВИТ ЭКСТЕРВЭЛЛ OM- 2.5 WK цвет 27020, (фракция - 2,5 мм) для создания декоративно-защитного слоя. Для системы фасадной теплоизоляции. Ручного и механизированного нанесения. Для внутренних и наружных работ. Фактура - короед, | 25 кг | 42 | 980 | 953 | 927 | 901 | 875 | 849
14010 | Штукатурка декоративная "ШУБА" ОСНОВИТ ЭКСТЕРВЭЛЛ OM-2.0 WS цвет 14010, (фракция - 2,0 мм) для создания декоративно-защитного слоя. Для системы фасадной теплоизоляции. Ручного и механизированного нанесения. Для внутренних и наружных работ. Фактура - шуба, | 25 кг | 42 | 903 | 879 | 854 | 830 | 806 | 782
01040 | Штукатурка декоративная "ШУБА" ОСНОВИТ ЭКСТЕРВЭЛЛ OM-2.0 WS цвет 01040, (фракция - 2,0 мм) для создания декоративно-защитного слоя. Для системы фасадной теплоизоляции. Ручного и механизированного нанесения. Для внутренних и наружных работ. Фактура - шуба, | 25 кг | 42 | 980 | 953 | 927 | 901 | 875 | 849
51040 | Штукатурка декоративная "ШУБА" ОСНОВИТ ЭКСТЕРВЭЛЛ OM-2.0 WS цвет 51040, (фракция - 2,0 мм) для создания декоративно-защитного слоя. Для системы фасадной теплоизоляции. Ручного и механизированного нанесения. Для внутренних и наружных работ. Фактура - шуба, | 25 кг | 42 | 980 | 953 | 927 | 901 | 875 | 849
16040 | Штукатурка декоративная "ШУБА" ОСНОВИТ ЭКСТЕРВЭЛЛ OM-2.0 WS цвет 16040, (фракция - 2,0 мм) для создания декоративно-защитного слоя. Для системы фасадной теплоизоляции. Ручного и механизированного нанесения. Для внутренних и наружных работ. Фактура - шуба, | 25 кг | 42 | 980 | 953 | 927 | 901 | 875 | 849
23040 | Штукатурка декоративная "ШУБА" ОСНОВИТ ЭКСТЕРВЭЛЛ OM-2.0 WS цвет 23040, (фракция - 2,0 мм) для создания декоративно-защитного слоя. Для системы фасадной теплоизоляции. Ручного и механизированного нанесения. Для внутренних и наружных работ. Фактура - шуба, | 25 кг | 42 | 980 | 953 | 927 | 901 | 875 | 849
27020 | Штукатурка декоративная "ШУБА" ОСНОВИТ ЭКСТЕРВЭЛЛ OM-2.0 WS цвет 27020, (фракция - 2,0 мм) для создания декоративно-защитного слоя. Для системы фасадной теплоизоляции. Ручного и механизированного нанесения. Для внутренних и наружных работ. Фактура - шуба, | 25 кг | 42 | 980 | 953 | 927 | 901 | 875 | 849
Группа оттенков №1 (05, 10) | Штукатурка декоративная "КОРОЕД" ОСНОВИТ ЭКСТЕРВЭЛЛ OM-1.5 WK группа оттенков №1, (фракция - 1,5 мм) для создания декоративно-защитного слоя. Для системы фасадной теплоизоляции. Ручного и механизированного нанесения. Для внутренних и наружных работ. Фактура - короед, | 25 кг | 42 | 903 | 879 | 854 | 830 | 806 | 782
| Штукатурка декоративная "КОРОЕД" ОСНОВИТ ЭКСТЕРВЭЛЛ OM- 2.0 WK группа оттенков №1, (фракция - 2,0 мм) для создания декоративно-защитного слоя. Для системы фасадной теплоизоляции. Ручного и механизированного нанесения. Для внутренних и наружных работ. Фактура - короед, | 25 кг | 42 | 903 | 879 | 854 | 830 | 806 | 782
| Штукатурка декоративная "КОРОЕД" ОСНОВИТ ЭКСТЕРВЭЛЛ OM- 2.5 WK группа оттенков №1, (фракция - 2,5 мм) для создания декоративно-защитного слоя. Для системы фасадной теплоизоляции. Ручного и механизированного нанесения. Для внутренних и наружных работ. Фактура - короед, | 25 кг | 42 | 903 | 879 | 854 | 830 | 806 | 782
| Штукатурка декоративная "КОРОЕД" ОСНОВИТ ЭКСТЕРВЭЛЛ OM-3.0 WK группа оттенков №1, (фракция - 3,0 мм) для создания декоративно-защитного слоя. Для системы фасадной теплоизоляции. Ручного и механизированного нанесения. Для внутренних и наружных работ. Фактура - короед, | 25 кг | 42 | 903 | 879 | 854 | 830 | 806 | 782
| Штукатурка декоративная "ШУБА" ОСНОВИТ ЭКСТЕРВЭЛЛ OM-1.5 WS группа оттенков №1, (фракция - 1,5 мм) для создания декоративно-защитного слоя. Для системы фасадной теплоизоляции. Ручного и механизированного нанесения. Для внутренних и наружных работ. Фактура - шуба, | 25 кг | 42 | 903 | 879 | 854 | 830 | 806 | 782
| Штукатурка декоративная "ШУБА" ОСНОВИТ ЭКСТЕРВЭЛЛ OM- 2.0 WS группа оттенков №1, (фракция - 2,0 мм) для создания декоративно-защитного слоя. Для системы фасадной теплоизоляции. Ручного и механизированного нанесения. Для внутренних и наружных работ. Фактура - шуба, | 25 кг | 42 | 903 | 879 | 854 | 830 | 806 | 782
| Штукатурка декоративная "ШУБА" ОСНОВИТ ЭКСТЕРВЭЛЛ OM- 2.5 WS группа оттенков №1, (фракция - 2,5 мм) для создания декоративно-защитного слоя. Для системы фасадной теплоизоляции. Ручного и механизированного нанесения. Для внутренних и наружных работ. Фактура - шуба, | 25 кг | 42 | 903 | 879 | 854 | 830 | 806 | 782
| Штукатурка декоративная "ШУБА" ОСНОВИТ ЭКСТЕРВЭЛЛ OM- 3.0 WS группа оттенков №1, (фракция - 3,0 мм) для создания декоративно-защитного слоя. Для системы фасадной теплоизоляции. Ручного и механизированного нанесения. Для внутренних и наружных работ. Фактура - шуба, | 25 кг | 42 | 903 | 879 | 854 | 830 | 806 | 782
| Штукатурка декоративная "МОДЕЛИРУЕМАЯ" ОСНОВИТ ЭКСТЕРВЭЛЛ OM-0.5 WC группа оттенков №1, (фракция - 0,5 мм) предназначена для создания декоративно-защитного слоя. Позволяет создавать индивидуальные фактуры штукатурки, моделируемые в зависимости от техники нанесения, в т.ч. специальными инструментами (валиком, теркой и пр.). Для системы фасадной теплоизоляции. Возможна эксплуатация без дальнейшего покрытия. Для механизированного и ручного нанесения. Для внутренних и наружных работ. | 25 кг | 42 | 903 | 879 | 854 | 830 | 806 | 782
| Штукатурка декоративная "МОДЕЛИРУЕМАЯ" ОСНОВИТ ЭКСТЕРВЭЛЛ OM- 1.0 WC группа оттенков №1, (фракция - 1,0 мм) предназначена для создания декоративно-защитного слоя. Позволяет создавать индивидуальные фактуры штукатурки, моделируемые в зависимости от техники нанесения, в т.ч. специальными инструментами (валиком, теркой и пр.). Для системы фасадной теплоизоляции. Возможна эксплуатация без дальнейшего покрытия. Для механизированного и ручного нанесения. Для внутренних и наружных работ. | 25 кг | 42 | 903 | 879 | 854 | 830 | 806 | 782
Группа оттенков №2 (20, 40) | Штукатурка декоративная "КОРОЕД" ОСНОВИТ ЭКСТЕРВЭЛЛ OM-1.5 WK группа оттенков №2, (фракция - 1,5 мм) для создания декоративно-защитного слоя. Для системы фасадной теплоизоляции. Ручного и механизированного нанесения. Для внутренних и наружных работ. Фактура - короед, | 25 кг | 42 | 980 | 953 | 927 | 901 | 875 | 849
| Штукатурка декоративная "КОРОЕД" ОСНОВИТ ЭКСТЕРВЭЛЛ OM- 2.0 WK группа оттенков №2, (фракция - 2,0 мм) для создания декоративно-защитного слоя. Для системы фасадной теплоизоляции. Ручного и механизированного нанесения. Для внутренних и наружных работ. Фактура - короед, | 25 кг | 42 | 980 | 953 | 927 | 901 | 875 | 849
| Штукатурка декоративная "КОРОЕД" ОСНОВИТ ЭКСТЕРВЭЛЛ OM- 2.5 WK группа оттенков №2, (фракция - 2,5 мм) для создания декоративно-защитного слоя. Для системы фасадной теплоизоляции. Ручного и механизированного нанесения. Для внутренних и наружных работ. Фактура - короед, | 25 кг | 42 | 980 | 953 | 927 | 901 | 875 | 849
| Штукатурка декоративная "КОРОЕД" ОСНОВИТ ЭКСТЕРВЭЛЛ OM-3.0 WK группа оттенков №2, (фракция - 3,0 мм) для создания декоративно-защитного слоя. Для системы фасадной теплоизоляции. Ручного и механизированного нанесения. Для внутренних и наружных работ. Фактура - короед, | 25 кг | 42 | 980 | 953 | 927 | 901 | 875 | 849
| Штукатурка декоративная "ШУБА" ОСНОВИТ ЭКСТЕРВЭЛЛ OM-1.5 WS группа оттенков №2, (фракция - 1,5 мм) для создания декоративно-защитного слоя. Для системы фасадной теплоизоляции. Ручного и механизированного нанесения. Для внутренних и наружных работ. Фактура - шуба, | 25 кг | 42 | 980 | 953 | 927 | 901 | 875 | 849
| Штукатурка декоративная "ШУБА" ОСНОВИТ ЭКСТЕРВЭЛЛ OM- 2.0 WS группа оттенков №2, (фракция - 2,0 мм) для создания декоративно-защитного слоя. Для системы фасадной теплоизоляции. Ручного и механизированного нанесения. Для внутренних и наружных работ. Фактура - шуба, | 25 кг | 42 | 980 | 953 | 927 | 901 | 875 | 849
| Штукатурка декоративная "ШУБА" ОСНОВИТ ЭКСТЕРВЭЛЛ OM- 2.5 WS группа оттенков №2, (фракция - 2,5 мм) для создания декоративно-защитного слоя. Для системы фасадной теплоизоляции. Ручного и механизированного нанесения. Для внутренних и наружных работ. Фактура - шуба, | 25 кг | 42 | 980 | 953 | 927 | 901 | 875 | 849
| Штукатурка декоративная "ШУБА" ОСНОВИТ ЭКСТЕРВЭЛЛ OM- 3.0 WS группа оттенков №2, (фракция - 3,0 мм) для создания декоративно-защитного слоя. Для системы фасадной теплоизоляции. Ручного и механизированного нанесения. Для внутренних и наружных работ. Фактура - шуба, | 25 кг | 42 | 980 | 953 | 927 | 901 | 875 | 849
| Штукатурка декоративная "МОДЕЛИРУЕМАЯ" ОСНОВИТ ЭКСТЕРВЭЛЛ OM-0.5 WC группа оттенков №2, (фракция - 0,5 мм) предназначена для создания декоративно-защитного слоя. Позволяет создавать индивидуальные фактуры штукатурки, моделируемые в зависимости от техники нанесения, в т.ч. специальными инструментами (валиком, теркой и пр.). Для системы фасадной теплоизоляции. Возможна эксплуатация без дальнейшего покрытия. Для механизированного и ручного нанесения. Для внутренних и наружных работ. | 25 кг | 42 | 980 | 953 | 927 | 901 | 875 | 849
| Штукатурка декоративная "МОДЕЛИРУЕМАЯ" ОСНОВИТ ЭКСТЕРВЭЛЛ OM- 1.0 WC группа оттенков №2, (фракция - 1,0 мм) предназначена для создания декоративно-защитного слоя. Позволяет создавать индивидуальные фактуры штукатурки, моделируемые в зависимости от техники нанесения, в т.ч. специальными инструментами (валиком, теркой и пр.). Для системы фасадной теплоизоляции. Возможна эксплуатация без дальнейшего покрытия. Для механизированного и ручного нанесения. Для внутренних и наружных работ. | 25 кг | 42 | 980 | 953 | 927 | 901 | 875 | 849
Группа оттенков №3 (80,160) | Штукатурка декоративная "КОРОЕД" ОСНОВИТ ЭКСТЕРВЭЛЛ OM-1.5 WK группа оттенков №3, (фракция - 1,5 мм) для создания декоративно-защитного слоя. Для системы фасадной теплоизоляции. Ручного и механизированного нанесения. Для внутренних и наружных работ. Фактура - короед, | 25 кг | 42 | 1053 | 1025 | 997 | 969 | 941 | 913
| Штукатурка декоративная "КОРОЕД" ОСНОВИТ ЭКСТЕРВЭЛЛ OM- 2.0 WK группа оттенков №3, (фракция - 2,0 мм) для создания декоративно-защитного слоя. Для системы фасадной теплоизоляции. Ручного и механизированного нанесения. Для внутренних и наружных работ. Фактура - короед, | 25 кг | 42 | 1053 | 1025 | 997 | 969 | 941 | 913
| Штукатурка декоративная "КОРОЕД" ОСНОВИТ ЭКСТЕРВЭЛЛ OM- 2.5 WK группа оттенков №3, (фракция - 2,5 мм) для создания декоративно-защитного слоя. Для системы фасадной теплоизоляции. Ручного и механизированного нанесения. Для внутренних и наружных работ. Фактура - короед, | 25 кг | 42 | 1053 | 1025 | 997 | 969 | 941 | 913
| Штукатурка декоративная "КОРОЕД" ОСНОВИТ ЭКСТЕРВЭЛЛ OM-3.0 WK группа оттенков №3, (фракция - 3,0 мм) для создания декоративно-защитного слоя. Для системы фасадной теплоизоляции. Ручного и механизированного нанесения. Для внутренних и наружных работ. Фактура - короед, | 25 кг | 42 | 1053 | 1025 | 997 | 969 | 941 | 913
| Штукатурка декоративная "ШУБА" ОСНОВИТ ЭКСТЕРВЭЛЛ OM-1.5 WS группа оттенков №3, (фракция - 1,5 мм) для создания декоративно-защитного слоя. Для системы фасадной теплоизоляции. Ручного и механизированного нанесения. Для внутренних и наружных работ. Фактура - шуба, | 25 кг | 42 | 1053 | 1025 | 997 | 969 | 941 | 913
| Штукатурка декоративная "ШУБА" ОСНОВИТ ЭКСТЕРВЭЛЛ OM- 2.0 WS группа оттенков №3, (фракция - 2,0 мм) для создания декоративно-защитного слоя. Для системы фасадной теплоизоляции. Ручного и механизированного нанесения. Для внутренних и наружных работ. Фактура - шуба, | 25 кг | 42 | 1053 | 1025 | 997 | 969 | 941 | 913
| Штукатурка декоративная "ШУБА" ОСНОВИТ ЭКСТЕРВЭЛЛ OM- 2.5 WS группа оттенков №3, (фракция - 2,5 мм) для создания декоративно-защитного слоя. Для системы фасадной теплоизоляции. Ручного и механизированного нанесения. Для внутренних и наружных работ. Фактура - шуба, | 25 кг | 42 | 1053 | 1025 | 997 | 969 | 941 | 913
| Штукатурка декоративная "ШУБА" ОСНОВИТ ЭКСТЕРВЭЛЛ OM- 3.0 WS группа оттенков №3, (фракция - 3,0 мм) для создания декоративно-защитного слоя. Для системы фасадной теплоизоляции. Ручного и механизированного нанесения. Для внутренних и наружных работ. Фактура - шуба, | 25 кг | 42 | 1053 | 1025 | 997 | 969 | 941 | 913
| Штукатурка декоративная "МОДЕЛИРУЕМАЯ" ОСНОВИТ ЭКСТЕРВЭЛЛ OM-0.5 WC группа оттенков №3, (фракция - 0,5 мм) предназначена для создания декоративно-защитного слоя. Позволяет создавать индивидуальные фактуры штукатурки, моделируемые в зависимости от техники нанесения, в т.ч. специальными инструментами (валиком, теркой и пр.). Для системы фасадной теплоизоляции. Возможна эксплуатация без дальнейшего покрытия. Для механизированного и ручного нанесения. Для внутренних и наружных работ. | 25 кг | 42 | 1053 | 1025 | 997 | 969 | 941 | 913
| Штукатурка декоративная "МОДЕЛИРУЕМАЯ" ОСНОВИТ ЭКСТЕРВЭЛЛ OM- 1.0 WC группа оттенков №3, (фракция - 1,0 мм) предназначена для создания декоративно-защитного слоя. Позволяет создавать индивидуальные фактуры штукатурки, моделируемые в зависимости от техники нанесения, в т.ч. специальными инструментами (валиком, теркой и пр.). Для системы фасадной теплоизоляции. Возможна эксплуатация без дальнейшего покрытия. Для механизированного и ручного нанесения. Для внутренних и наружных работ. | 25 кг | 42 | 1053 | 1025 | 997 | 969 | 941 | 913
ГРУНТЫ, ПРОПИТКИ, ОБРАБОТКА ПОВЕРХНОСТИ
LP54 W | Белый кварцевый грунт Экстерконт LP54 W предназначен для подготовки оснований под нанесения декоративных штукатурок. Снижает впитывающую способность основания. Создает структурную шероховатую поверхность. Рекомендуется применять в системах теплоизоляции «ОСНОВИТ». | 10 л | 16 | 1058 | 1028 | 998 | 968 | 937 | 907
SSl15 | Гидрофобизатор ОСНОВИТ СЕЙФСКИН SSl15 предназначен для придания водоотталкивающих свойств минеральным основаниям с целью снижения их впитывающей способности. Защищает фасады зданий от атмосферного воздействия, размывания поверхностей после окрашивания минеральными красками и составами, образования высолов и поражения грибком, увеличивает морозостойкость, а также препятствует загрязнению поверхности. Обладает антисептическими свойствами. Для внутренних и наружных работ. | 5 л | 96 | 980 | 952 | 924 | 896 | 868 | 840
SBd1 | Противогрибковое средство-концентрат ОСНОВИТ СЭЙФСКРИН SBd1 предназначено для уничтожения грибков, плесени, лишайников, мхов, водорослей и бактерий на заражённых минеральных основаниях. Обладает фунгистатическими свойствами –препятствует развитию из спор новых организмов. Применяется как эффективное средство защиты от появления биопоражения. Раствор требует разбавления с водой. Для внутренних и наружных работ | 1 л | 32*16 | 303 | 294 | 286 | 277 | 268 | 260
* | Заказные позиции, срок производства 7 дней, по подтвержденной заявке. Минимальный объем производства от 3-х тонн, вывоз кратно поддонам
* | Новинки / изменения

## ОМ
г. Воронеж, Московский проспект 42А (напротив центрального автовокзала) тел.:8(473) 2-322-000, 8(909)-211-75-70, 8(906)-581-34-24; E-mail: еlmaks@inbox.ru, www.elmaksgroup.ru
Действительно с 01.08.2015
Решения для выравнивания пола и стен
Наименование продукции |  | Вес мешка | Количество на поддоне (шт) НОВОЕ | Розничная цена, руб. (в т.ч. НДС 18%) (до 10 000 руб.) | Мелкооптовая цена, руб. (в т.ч. НДС 18%) (до 30 000 руб.) | Минимальная цена публичной оферты, руб. (в т.ч. НДС 18%) | Специальная цена 1, руб. (в т.ч. НДС 18%) (от 100 000 руб.)
МОНТАЖНЫЕ СМЕСИ ОСНОВИТ
MC112 | Клей Монтажный ОСНОВИТ СЕЛФОРМ MC112 (Т-112) для кладки стен и перегородок из блоков и плит на основе ячеистого бетона (пено- и газобетон), газосиликата и силиката. | 20 кг | 72 | 190 | 186 | 183 | 179
MC112 W | Клей Монтажный ОСНОВИТ СЕЛФОРМ MC112 W (T-112 БЕЛЫЙ) для кладки стен и перегородок из блоков и плит на основе ячеистого бетона (пено- и газобетон), газосиликата и силиката. | 20 кг | 72 | 225 | 220 | 216 | 212
MC112 F | Клей Монтажный ОСНОВИТ СЕЛФОРМ MC112 F (Т-112 ЗИМНИЙ) для кладки стен и перегородок из блоков и плит на основе ячеистого бетона (пено- и газобетон), газосиликата и силиката. | 20 кг | 72 | 213 | 209 | 204 | 200
Т-115 | Клей монтажный гипсовый ОСНОВИТ ГИПСФОРМ Т-115 предназначен для монтажа ПГП, приклеивания ГКЛ и ГВЛ, крепления гипсовых элементов и листов теплоизоляции к вертикальным поверхностям. | 20 кг | 70 | 201 | 197 | 193 | 189
ШТУКАТУРКИ ОСНОВИТ
Т-21 | Штукатурка Фасадная ОСНОВИТ СТАРТВЭЛЛ Т-21 (цементно-известковая) для выравнивания стен из бетона. кирпича и ячеистого бетона. Отделка фасадов и помещений с любой степенью влажности. Наносится слоем от 5 до 30 мм." | 25 кг | 60 | 217 | 213 | 208 | 204
Т-22 | Штукатурка Фасадная Профи ОСНОВИТ БИГВЭЛЛ Т-22 (цементная) для выравнивания стен из бетона, кирпича и ячеистого бетона. Отделка фасадов, цоколей и помещений с любой степенью влажности. Наносится слоем от 5 до 20 мм. Цементная. | 25 кг | 60 | 229 | 224 | 220 | 215
PC23 | Штукатурка Фасадная Тонкослойная ОСНОВИТ СЛИМВЭЛЛ PC23 (Т-23) (цементная) для выравнивания стен из бетона, кирпича и ячеистого бетона. Отделка фасадов, цоколей и помещений с любой степенью влажности. Наносится слоем от 2 до 10 мм. Цементная. | 25 кг | 42 | 239 | 235 | 230 | 225
Т-25 | Штукатурка Гипсовая Универсальная ОСНОВИТ ГИПСВЭЛЛ Т-25 для выравнивания стен и потолков в помещениях с нормальной влажностью. Наносится слоем от 3 до 80 мм без штукатурной сетки. | 5 кг | 160 | 113 | 111 | 109 | 106
|  | 10 кг | 80 | 138 | 136 | 133 | 130
|  | 30 кг | 40 | 329 | 322 | 316 | 309
Т-25 | Штукатурка Гипсовая Универсальная БЕЛАЯ ОСНОВИТ ГИПСВЭЛЛ Т-25 для выравнивания стен и потолков в помещениях с нормальной влажностью. Наносится слоем от 3 до 80 мм без штукатурной сетки. Белый цвет | 30 кг | 40 | 346 | 339 | 332 | 326
ШПАКЛЕВКИ ОСНОВИТ
PC30 MG | Шпаклевка Фасадная Серая ОСНОВИТ БАЗСИЛК PC30 MG для выравнивания фасадов, цоколей, стен и потолков в сухих и влажных помещениях, для ремонта кладочных швов, оконных откосов, заделки швов и стыков бетонных плит, локальных ремонтных работ. Содержит армирующие микроволокна. Наносится слоем от 1 до 8 мм. Цементная. | 20 кг | 72 | 266 | 261 | 256 | 250
Т-30 | Шпаклевка Фасадная Белая ОСНОВИТ БАЗСИЛК Т-30 для выравнивания фасадов, цоколей, стен и потолков в сухих и влажных помещениях, для ремонта кладочных швов, оконных откосов, заделки швов и стыков бетонных плит, локальных ремонтных работ. Содержит армирующие микроволокна. Наносится слоем от 1 до 8 мм. Цементная. | 20 кг | 72 | 297 | 291 | 285 | 279
Т-31 | Шпаклевка цементная финишная ОСНОВИТ ГРЕЙСИЛК Т-31 для финишного выравнивания фасадов, стен и потолков в сухих и влажных помещениях. Наносится слоем от 0 до 4 мм. Цвет серый. | 20 кг | 66 | 343 | 336 | 330 | 323
Т-32 | Шпаклевка цементная финишная белая ОСНОВИТ БЕЛСИЛК Т-32 для финишного выравнивания фасадов, стен и потолков в сухих и влажных помещениях. Наносится слоем от 0 до 4 мм. Цвет белый. | 20 кг | 66 | 388 | 381 | 373 | 366
Т-33 | Шпаклевка гипсовая высокопрочная ОСНОВИТ ШОВСИЛК Т-33 предназначена для заделки стыков ГКЛ, ГВЛ, ПГП и СМЛ. Заделка стыковых швов листов с полукруглой утонённой кромкой (кромка ПЛУК) производится без использования армирующих лент. Используется для заделки трещин и других возможных повреждений ГКЛ, ГВЛ, ПГП. Для внутренних работ. | 20 кг | 56 | 851 | 835 | 818 | 801
Т-34 | Шпаклевка гипсовая универсальная ОСНОВИТ ВЕРСИЛК Т-34 для монтажа пазогребневых плит, приклеивания ГКЛ к ровным поверхностям, заделки швов ГКЛ и ГВЛ, а также для финишного выравнивания стен и потолков. Наносится слоем от 0,5 до 3 мм. Цвет серый. | 20 кг | 55 | 289 | 283 | 277 | 272
PG35 W | Шпаклевка гипсовая белая ОСНОВИТ ЭКОНСИЛК PG35 W (Т-35) для выравнивания стен и потолков, для заделки швов ГКЛ и ГВЛ. Наносится слоем от 1 до 5 мм. Для внутренних работ. | 5 кг | 160 | 113 | 111 | 109 | 106
|  | 10 кг | 80 | 169 | 166 | 162 | 159
|  | 20 кг | 70 | 299 | 293 | 288 | 282
Т-36 | Шпаклевка гипсовая финишная белая ОСНОВИТ ЭЛИСИЛК Т-36 для финишного выравнивания стен и потолков, для заделки швов ГКЛ и ГВЛ. Наносится слоем от 0 до 2 мм. Для внутренних работ. | 20 кг | 60 | 368 | 361 | 354 | 347
Т-37 | Шпаклевка полимерная суперфинишная ОСНОВИТ ЛЕРСИЛК Т-37 для окончательного выравнивания стен и потолков в сухих и влажных помещениях под последующую декоративную отделку, супербелая. Наносится слоем от 0 до 1,5 мм. | 20 кг | 66 | 440 | 432 | 423 | 414
Т-38 | Шпаклевка полимерная ОСНОВИТ ГЛЭДСИЛК Т-38 для выравнивания стен и потолков в сухих и влажных помещениях под последующую декоративную отделку, белая. Наносится слоем от 1 до 3 мм. | 20 кг | 66 | 418 | 409 | 401 | 393
СМЕСИ ДЛЯ УСТРОЙСТВА ПОЛОВ ОСНОВИТ
FC41 H | Стяжка Высокопрочная ОСНОВИТ СТАРТОЛАЙН FC41 H (Т-41) для устройства базового высокопрочного (30 МПа) и ровного пола толщиной 20 - 200 мм. Содержит армирующие волокна. Подходит для системы "Теплый пол". Хождение через 12 часов. | 25 кг | 60 | 194 | 190 | 187 | 183
FC42 | Наливной пол Высокопрочный ОСНОВИТ НИПЛАЙН FC42 (Т-42) для финишного выравнивания пола слоем от 3 до 30 мм. Прочность на сжатие 20 МПа. Подходит для системы "Теплый пол". Для ручного и машинного нанесения. | 25 кг | 60 | 408 | 400 | 392 | 384
Т-43 | Стяжка Легкая ОСНОВИТ ИННОЛАЙН Т-43 для устройства лёгкого, ровного пола толщиной слоя 30-300 мм с повышенными тепло – и звукоизоляционными свойствами. Содержит армирующие волокна. Прочность на сжатие 15 МПа. Хождение через 12 часов. | 25 кг | 45 | 259 | 254 | 249 | 243
FK45 R | Наливной пол Быстротвердеющий ОСНОВИТ СКОРЛАЙН FK45 R для высококачественного выравнивания пола с перепадами от 2 до 100 мм внутри помещений. Хождение через 2 часа. Для ручного и машинного нанесения. Подходит для системы "Теплый пол". | 20 кг | 70 | 309 | 303 | 296 | 290
Т-46 | Наливной пол Тонкослойный ОСНОВИТ РОВИЛАЙН Т-46 для окончательного, идеально ровного выравнивания пола в жилых и офисных помещениях слоем от 0,5 до 10 мм под последующее напольное покрытие. Для ручного и машинного нанесения. Прочность на сжатие 20 МПа. Подходит для системы "Теплый пол". Хождение через 6 часов. | 20 кг | 66 | 434 | 425 | 417 | 408
FC47 | Ровнитель для пола высокопрочный ОСНОВИТНИПЛАЙН FC47 Для выравнивания горизонтальных поверхностей с перепадами от 5 до 50 мм. Для ручного и машинного нанесения. Армированный, быстротвердеющий.Прочность на сжатие 20 МПа. Подходит для системы "Теплый пол". | 25 кг | 60 | 249 | 244 | 239 | 234
FK47 | Ровнитель для пола универсальный ОСНОВИТ НИПЛАЙН FK47 для выравнивания горизонтальных поверхностей с перепадами от 5 до 80 мм. Для ручного и машинного нанесения. Самовыравнивающийся.Прочность на сжатие 20 МПа. Подходит для системы "Теплый пол". Для внутренних работ. | 25 кг | 54 | 278 | 273 | 267 | 262
FK48 R | Наливной пол универсальный ОСНОВИТ СКОРЛАЙН FK48 R Для высококачественного выравнивания пола с перепадами от 3 до 80 мм внутри помещений. Хождение через 4 часа. Для ручного и машинного нанесения. Для сухих и влажных помещений. Подходит для системы "Теплый пол". | 20 кг | 66 | 263 | 258 | 253 | 248
ГРУНТЫ ОСНОВИТ
Т-50 | Грунт Интерьерный ОСНОВИТ ИНТЕКОНТ Т-50 для предварительной обработки и обеспыливания минеральных оснований под последующее нанесение отделочных материалов: штукатурок, шпаклёвок, плиточных клеёв, лакокрасочных материалов. Для внутренних работ. Морозостойкий при хранении. | 5л | 96 | 214 | 210 | 206 | 202
|  | 10 л | 60 | 399 | 391 | 383 | 376
LP51 А | Грунт Универсальный ОСНОВИТ УНКОНТ ЛЮКС LP51 А (Т-51) для предварительной обработки и обеспыливания минеральных оснований под последующее нанесение отделочных материалов: штукатурок, шпаклёвок, ровнителей, наливных полов, плиточных клеёв, лакокрасочных материалов. Обладает антисептическими свойствами, быстросохнущий. Для внутренних и наружных работ. Морозостойкий при хранении. | 5л | 96 | 257 | 252 | 247 | 242
|  | 10 л | 60 | 468 | 459 | 450 | 441
LP51 | Грунт Универсальный ОСНОВИТ УНКОНТ СТАНДАРТ LP51 (Т-51) предназначен для предварительной обработки и обеспыливания минеральных оснований. Применяется для подготовки поверхности под последующее нанесение отделочных материалов: штукатурок, шпаклёвок, цементных стяжек, плиточных клеёв, лакокрасочных материалов. Для внутренних и наружных работ. Материал выдерживает без потери свойств 5 циклов замораживания-оттаивания. | 10 л | 60 | 367 | 360 | 353 | 346
Т-52 | Грунт-концентрат ОСНОВИТ ПРОФИКОНТ Т-52 предназначен для предварительной обработки и обеспыливания минеральных оснований. Применяется для подготовки поверхности под последующее нанесение отделочных материалов: штукатурок, шпаклёвок, стяжек, ровнителей, наливных полов, плиточных клеёв, лакокрасочных материалов. Для внутренних и наружных работ. Морозостойкий при хранении. Возможность разбавления водой в соотношениях 1:1, 1:2, 1:3. | 10 л | 60 | 904 | 887 | 869 | 851
LP53 | Грунт Глубокого проникновения ОСНОВИТ ДИПКОНТ LP53 для закрепления старых, рыхлых, непрочных и сильновпитывающих оснований перед нанесением отделочных материалов: штукатурок, шпаклёвок, плиточных клеёв, лакокрасочных материалов. Особенно рекомендуется перед нанесением ровнителей и наливных полов. Для внутренних и наружных работ. Морозостойкий при хранении. | 10 л | 60 | 569 | 558 | 547 | 536
LP55 | Грунт ОСНОВИТ БЕТТОКОНТ LP55 (Т-55) для обработки плотных, слабовпитывающих гладких оснований перед нанесением штукатурок, плиточных клеёв. Для внутренних и наружных работ. Морозостойкий при хранении. | 6 кг | 45 | 418 | 409 | 401 | 393
|  | 20 кг | 16 | 1306 | 1281 | 1255 | 1229
СМЕСИ МАШИННОГО НАНЕСЕНИЯ ОСНОВИТ
Т-20 | Штукатурный обрызг ОСНОВИТ ПРОВЭЛЛ Т-20 (МАШИННОГО и РУЧНОГО нанесения) для предварительной обработки оснований перед нанесением выравнивающих цементных штукатурок. Создает шероховатую высокоадгезионную поверхность. Рекомендуемая толщина слоя - 4-8 мм. | 25 кг | 60 | 180 |  | 180
Т-21 МН | Штукатурка фасадная МН ОСНОВИТ СТАРТВЭЛЛ МН Т-21 (МАШИННОГО и РУЧНОГО нанесения) для выравнивания стен из бетона, кирпича, пено- и газобетона. Отделка фасадов и помещений с любым уровнем влажности. Наносится слоем от 5 до 30 мм без штукатурной сетки. | 25 кг | 60 | 180 |  | 180
Т-24/1 | Штукатурка Цементная Лёгкая ОСНОВИТ ФЛАЙВЭЛЛ Т-24/1 (МАШИННОГО и РУЧНОГО нанесения) для выравнивания стен из бетона, кирпича. Особенно рекомендуется для ячеистого бетона. Отделка фасадов и помещений с любой степенью влажности. Хорошая тепло- и звукоизоляция. Наносится слоем от 10 до 30 мм. | 25 кг | 54 | 241 |  | 241
Т-26 | Штукатурка гипсовая ОСНОВИТ ГИПСВЭЛЛ МН Т-26 (МАШИННОГО и РУЧНОГО нанесения) для выравнивания стен и потолков в помещениях с нормальной влажностью. Наносится слоем от 3 до 30 мм без штукатурной сетки. | 30 кг | 40 | 264 |  | 264
Т-26 Б | Штукатурка гипсовая ОСНОВИТ ГИПСВЭЛЛ МН Т-26 (МАШИННОГО и РУЧНОГО нанесения) белая для выравнивания стен и потолков в помещениях с нормальной влажностью. Наносится слоем от 3 до 30 мм без штукатурной сетки. | 30 кг | 40 | 269 |  | 269
Т-44 | Стяжка Машинного и ручного нанесения ОСНОВИТ МИКСЛАЙН Т-44 для предварительного выравнивания оснований устройства пола толщиной 15 - 150 мм. Для ручного и машинного нанесения. Прочность на сжатие 20 МПа. Подходит для системы "Теплый пол". | 25 кг | 60 | 192 |  | 192
* | Новинки / изменения